## Data
2023-9-1, 2022-7-1, 2020-4-1, 2019-4-1, 2018-9-1, 2018-4-1, 2017-4-1, 2016-12-1, 2016-4-1, 2015-4-1, 2012-4-1, 2011-2-1, 2009-9-1
硝種 Glass type | コード Glass code |  | 屈折率（ベキ級数式による計算値） Refractive index calculated by power series dispersion formula | [20 empty] | アッベ数 Abbe number |  |  | 主分散 Principal dispersion |  | 部分分散 Partial dispersion | [11 empty] | 部分分散比 Relative partial dispersion | [11 empty] | 異常分散性 |  | 分散曲線係数（ベキ級数9項式） Coefficients of nine terms power series dispersion formula | [8 empty] | フィッティング誤差 Fitting error |  | 分散曲線係数（分数3項式）参考掲載 Coefficients of three terms fractional dispersion formula | [5 empty] | フィッティング誤差 Fitting error |  | 熱的性質 Thermal properties | [9 empty] | 比重SG Specific gravity | 化学的性質 Chemical properties |  |  |  |  | 機械的性質 Mechanical properties | [5 empty] | 着色度 Color code |  | 10mm厚 内部透過率 Internal transmittance | [35 empty] | 相対 Relative Δn/ΔT -70ºC to -60ºC (1E-6/ºC） 参考値 |  |  |  |  | 相対 Relative Δn/ΔT -60ºC to -40ºC （1E-6/ºC） 参考値 |  |  |  |  | 相対 Relative Δn/ΔT -40ºC to -20ºC （1E-6/ºC） |  |  |  |  | 相対 Relative Δn/ΔT -20ºC to 0ºC （1E-6/ºC） |  |  |  |  | 相対 Relative Δn/ΔT 0ºC to +20ºC （1E-6/ºC） |  |  |  |  | 相対 Relative Δn/ΔT +20ºC to +40ºC （1E-6/ºC） |  |  |  |  | 相対 Relative Δn/ΔT +40ºC to +60ºC （1E-6/ºC） |  |  |  |  | 相対 Relative Δn/ΔT +60ºC to +80ºC （1E-6/ºC） 参考値 |  |  |  |  | 相対 Relative Δn/ΔT +80ºC to +90ºC （1E-6/ºC） 参考値 |  |  |  |  | 熔解頻度 Melting frequency(A to D) | 他社硝種 Similar glass type |  |  |  | 改訂 Revision | 改訂 Revision | 改訂 Revision
| コードCode(d) | コードCode(e) | 2.05809 | 1.97009 | 1.529582 | 1.12864 | 1.06414 | ｔ 1.01398 | ｓ 0.85211 | A' 0.768195 | r 0.706519 | C 0.656273 | C' 0.643847 | He-Ne 0.632816 | D 0.589294 | d 0.587562 | e 0.546074 | F 0.486133 | F' 0.479992 | g 0.435835 | h 0.404656 | 0.388865 | i 0.365015 | νd | νe | 1000 /νd | F-C | F'-C' | C-t | C-A' | d-C | e-C | g-d | g-F | h-g | i-g | C'-t | e-C' | F'-e | i-F' | C-t/ F-C | C-A'/ F-C | d-C/ F-C | e-C/ F-C | g-d/ F-C | g-F/ F-C | h-g/ F-C | i-g/ F-C | C'-t/ F'-C' | e-C'/ F'-C' | F'-e/ F'-C' | i-F'/ F'-C' | ΔPd,C | ΔPg,F | A0 | A1･λ^2 | A2･λ^4 | A3/λ^2 | A4/λ^4 | A5/λ^6 | A6/λ^8 | A7/λ^10 | A8/λ^12 | 可視域σ Visible（1E-6） | 赤外域σ Infrared（1E-6） | Ｐ1 | Ｑ1 | Ｐ2 | Ｑ2 | Ｐ3 | Ｑ3 | 可視域σ Visible（1E-6） | 赤外域σ Infrared（1E-6） | 常温線膨張係数α（1E-7/ºC） Thermal expansion （-30, +70ºC） | 高温線膨張係数α（1E-7/ºC） Thermal expansion （+100, +300ºC） | 転移温度Tg Glass transformation temperature | 屈伏点At Yield point | 歪点StP Strain point | 徐冷点AP Annealing point | 軟化点SP Softening point | 熱伝導率λ Heat conductivity | 比熱c Specific heat | 熱拡散率κ Diffusivity of heat |  | 表面法耐酸性AR(S) Acid resistance (surface method) | 耐洗剤性PR(S) Alkaline detergent resistance | 耐侯性CR(S) Climate resistance | 粉末法耐水性WR(P) Water resistance (powder method) | 粉末法耐酸性AR(P) Acid resisitance（powder method) | ヌープ硬さHｋ Knoop hardness | 磨耗度Ａ Abrasion hardness | ヤング率Ｅ Young's modulus | 剛性率Ｇ Shear modulus | ポアソン比μ Poisson's ratio | 光弾性定数β Stress optical coefficient | 着色度 CC λ80/λ5 | 着色度 CC λ70/λ5 | 内部透過 Internal CC λ80/λ5 | CCI_B | CCI_G | CCI_R | 280nm | 290nm | 300nm | 310nm | 320nm | 330nm | 340nm | 350nm | 360nm | 370nm | 380nm | 390nm | 400nm | 420nm | 440nm | 460nm | 480nm | 500nm | 550nm | 600nm | 650nm | 700nm | 800nm | 900nm | 1000nm | 1200nm | 1400nm | 1600nm | 1800nm | 2000nm | 2200nm | 2400nm | C | d | e | F | g | C | d | e | F | g | C | d | e | F | g | C | d | e | F | g | C | d | e | F | g | C | d | e | F | g | C | d | e | F | g | C | d | e | F | g | C | d | e | F | g |  | オハラ OHARA | HOYA | 成都光明光電 CDGM | ショット SCHOTT
Q-FK01AS | 497816 | 498812 | 1.48134 | 1.4821 | 1.48558 | 1.48863 | 1.48918 | 1.48963 | 1.49136 | 1.492538 | 1.493608 | 1.49467 | 1.494967 | 1.495243 | 1.496476 | 1.49653 | 1.497983 | 1.500755 | 1.501099 | 1.504024 | 1.506715 | 1.508346 | 1.511254 | 81.6 | 81.21 | 12.26 | 0.006085 | 0.006132 | 0.005039 | 0.002132 | 0.00186 | 0.003313 | 0.007494 | 0.003269 | 0.002691 | 0.00723 | 0.005336 | 0.003016 | 0.003116 | 0.010155 | 0.8281 | 0.3504 | 0.3057 | 0.5445 | 1.2316 | 0.5372 | 0.4422 | 1.1882 | 0.8702 | 0.4918 | 0.5082 | 1.6561 | -0.0084 | 0.0298 | 2.21653488 | -0.00554625268 | -3.61726027e-05 | 0.0083395125 | 0.000102472408 | -1.61216982e-06 | 1.29777392e-07 | 0 | 0 | 0.4 | 4.3 | 0.12504457 | 133.505878 | 0.00586958669 | -0.0283028591 | 0.28264976 | 0.00557104558 | 1.1 | 4.3 | 120 | 146 | 459 | 490 | 415 | 446 | 542 | 0.77 | 0.658 | 0.322 | 3.65 | 5 | 4 | 1 | 1 | 3 | 344 (3) | 447 | 71.6 | 27.6 | 0.297 | 0.81 | 335/285 | - | 330/282 | 0 | 0.11 | 0.04 | 0.04 | 0.11 | 0.24 | 0.44 | 0.65 | 0.8 | 0.902 | 0.953 | 0.978 | 0.99 | 0.995 | 0.997 | 0.997 | 0.996 | 0.996 | 0.997 | 0.998 | 0.999 | 0.999 | 0.998 | 0.997 | 0.999 | 0.999 | 0.999 | 0.999 | 0.999 | 0.999 | 0.998 | 0.999 | 0.999 | 0.999 | 0.998 | -3.7 | -3.6 | -3.5 | -3.4 | -3.2 | -4.1 | -4 | -3.9 | -3.8 | -3.6 | -4.6 | -4.5 | -4.4 | -4.3 | -4.1 | -4.9 | -4.9 | -4.8 | -4.7 | -4.5 | -5.3 | -5.2 | -5.1 | -5 | -4.8 | -5.6 | -5.5 | -5.4 | -5.3 | -5.1 | -5.8 | -5.7 | -5.6 | -5.5 | -5.3 | -6 | -5.9 | -5.9 | -5.7 | -5.5 | -6.2 | -6.1 | -6 | -5.8 | -5.7 | D | - | - | - | - | 2019-04-01 | 2020-04-01 | 2022-07-01
Q-FKH1S | 497825 | 499821 | 1.48282 | 1.48351 | 1.48671 | 1.48958 | 1.4901 | 1.49054 | 1.49222 | 1.49337 | 1.494423 | 1.495471 | 1.495764 | 1.496037 | 1.497256 | 1.49731 | 1.498749 | 1.501498 | 1.501839 | 1.504744 | 1.507419 | 1.509041 | 1.511933 | 82.51 | 82.1 | 12.12 | 0.006027 | 0.006075 | 0.004934 | 0.002101 | 0.001839 | 0.003278 | 0.007434 | 0.003246 | 0.002675 | 0.007189 | 0.005227 | 0.002985 | 0.00309 | 0.010094 | 0.8186 | 0.3486 | 0.3051 | 0.5439 | 1.2334 | 0.5386 | 0.4438 | 1.1928 | 0.8604 | 0.4914 | 0.5086 | 1.6616 | -0.0093 | 0.0327 | 2.21873981 | -0.00509428315 | -2.14995729e-05 | 0.00837486232 | 7.95531396e-05 | 1.3626937e-06 | -1.10317618e-08 | 0 | 0 | 0.3 | 2.3 | 0.171008014 | 198.750035 | 0.11865296 | 0.00951028518 | 0.170240596 | 0.00165237521 | 0.3 | 2.3 | 129 | 152 | 479 | 510 | 434 | 464 | 561 | 0.832 | 0.596 | 0.361 | 3.86 | 6 | 4 | 1 | 2 | 3 | 391 (4) | 449 | 77.4 | 29.7 | 0.302 | 0.69 | 335/270 | - | 328/270 | 0 | 0.11 | 0.08 | 0.1 | 0.18 | 0.33 | 0.51 | 0.69 | 0.82 | 0.912 | 0.962 | 0.977 | 0.988 | 0.994 | 0.995 | 0.996 | 0.995 | 0.995 | 0.996 | 0.997 | 0.998 | 0.998 | 0.998 | 0.998 | 0.997 | 0.995 | 0.993 | 0.995 | 0.998 | 0.999 | 0.995 | 0.991 | 0.994 | 0.988 | 0.984 | -4.3 | -4.3 | -4.2 | -4 | -3.9 | -4.8 | -4.7 | -4.6 | -4.5 | -4.3 | -5.2 | -5.2 | -5.1 | -4.9 | -4.8 | -5.6 | -5.5 | -5.5 | -5.3 | -5.1 | -6 | -5.9 | -5.8 | -5.6 | -5.5 | -6.2 | -6.2 | -6.1 | -5.9 | -5.7 | -6.5 | -6.4 | -6.3 | -6.2 | -6 | -6.7 | -6.6 | -6.5 | -6.4 | -6.2 | -6.9 | -6.8 | -6.7 | -6.5 | -6.3 | A | - | - | - | - | 2018-04-01 | 2019-04-01 | 2020-04-01
Q-FKH2S | 456913 | 457909 | 1.44294 | 1.44357 | 1.44649 | 1.44906 | 1.44952 | 1.4499 | 1.45135 | 1.452324 | 1.453212 | 1.454089 | 1.454334 | 1.454561 | 1.455575 | 1.45562 | 1.456812 | 1.459079 | 1.45936 | 1.461745 | 1.463935 | 1.465261 | 1.46762 | 91.31 | 90.89 | 10.95 | 0.00499 | 0.005026 | 0.004189 | 0.001765 | 0.001531 | 0.002723 | 0.006125 | 0.002666 | 0.00219 | 0.005875 | 0.004434 | 0.002478 | 0.002548 | 0.00826 | 0.8395 | 0.3537 | 0.3068 | 0.5457 | 1.2275 | 0.5343 | 0.4389 | 1.1774 | 0.8822 | 0.493 | 0.507 | 1.6435 | -0.0116 | 0.0431 | 2.10025148 | -0.00458689757 | -2.09903123e-05 | 0.00685727645 | 2.32345667e-05 | 4.89859472e-06 | -1.82336191e-07 | 0 | 0 | 0.3 | 9.5 | - | - | - | - | - | - | - | - | 134 | 160 | 454 | 482 | 410 | 437 | 530 | 0.868 | 0.684 | 0.345 | 3.67 | 7 | 4 | 1 | 1 | 3 | 335 (3) | 404 | 71.4 | 27.3 | 0.305 | 0.82 | 345/300 | - | 341/299 | 0 | 0.19 | 0.13 | - | - | 0.06 | 0.18 | 0.39 | 0.61 | 0.79 | 0.89 | 0.949 | 0.976 | 0.988 | 0.993 | 0.995 | 0.994 | 0.994 | 0.996 | 0.996 | 0.998 | 0.999 | 0.998 | 0.997 | 0.998 | 0.996 | 0.994 | 0.994 | 0.995 | 0.994 | 0.994 | 0.991 | 0.995 | 0.994 | 0.998 | -4.2 | -4.1 | -4.1 | -3.9 | -3.8 | -4.6 | -4.5 | -4.5 | -4.4 | -4.2 | -5.1 | -5 | -4.9 | -4.8 | -4.7 | -5.5 | -5.4 | -5.3 | -5.2 | -5.1 | -5.8 | -5.7 | -5.7 | -5.5 | -5.4 | -6.1 | -6 | -5.9 | -5.8 | -5.7 | -6.3 | -6.2 | -6.2 | -6.1 | -5.9 | -6.5 | -6.5 | -6.4 | -6.3 | -6.1 | -6.7 | -6.6 | -6.6 | -6.4 | -6.3 | B | - | - | - | - | 2018-04-01 | 2019-04-01 | 2020-04-01
Q-PSKH1S | 593679 | 595675 | 1.57281 | 1.5737 | 1.57784 | 1.58164 | 1.58235 | 1.58295 | 1.58528 | 1.586903 | 1.588401 | 1.589901 | 1.590322 | 1.590715 | 1.592472 | 1.59255 | 1.594633 | 1.598633 | 1.599131 | 1.603384 | 1.607317 | 1.609711 | - | 67.86 | 67.5 | 14.74 | 0.008732 | 0.008809 | 0.006952 | 0.002998 | 0.002649 | 0.004732 | 0.010834 | 0.004751 | 0.003933 | - | 0.007373 | 0.004311 | 0.004498 | - | 0.7962 | 0.3433 | 0.3034 | 0.5419 | 1.2407 | 0.5441 | 0.4504 | - | 0.837 | 0.4894 | 0.5106 | - | -0.0045 | 0.0136 | 2.50007622 | -0.00671624527 | -5.1444284e-05 | 0.0128098993 | 0.000158900364 | 6.45646017e-07 | 1.36642151e-07 | 0 | 0 | 0.4 | 6.9 | 0.107610379 | 108.426062 | 0.0392191498 | 0.0171487165 | 0.294126331 | 0.00417899731 | 0.6 | 7.3 | 114 | 132 | 564 | 591 | 516 | 545 | 639 | 0.663 | 0.522 | 0.309 | 4.1 | 3 | 3 | 1 | 1 | 1 | 290 (3) | 540 | 76 | 29.3 | 0.298 | 0.6 | 355/275 | - | 344/274 | 0 | 0.2 | 0.18 | 0.06 | 0.1 | 0.18 | 0.29 | 0.45 | 0.61 | 0.76 | 0.86 | 0.927 | 0.962 | 0.98 | 0.989 | 0.992 | 0.994 | 0.994 | 0.995 | 0.996 | 0.998 | 0.999 | 0.998 | 0.998 | 0.997 | 0.996 | 0.996 | 0.997 | 0.998 | 0.999 | 0.999 | 0.997 | 0.993 | 0.989 | 0.983 | -4.3 | -4.2 | -4.1 | -4 | -3.7 | -4.7 | -4.6 | -4.5 | -4.3 | -4 | -5 | -4.9 | -4.8 | -4.6 | -4.4 | -5.3 | -5.2 | -5.1 | -4.9 | -4.6 | -5.5 | -5.3 | -5.2 | -5 | -4.8 | -5.6 | -5.5 | -5.4 | -5.2 | -4.9 | -5.7 | -5.6 | -5.5 | -5.3 | -5 | -5.8 | -5.7 | -5.5 | -5.3 | -5 | -5.8 | -5.7 | -5.6 | -5.4 | -5 | A | - | - | - | - | 2015-4-1 | 2019-04-01 | 2020-04-01
Q-PSKH2S | 619637 | 621635 | 1.59451 | 1.59574 | 1.60134 | 1.6062 | 1.60707 | 1.60779 | 1.61054 | 1.612404 | 1.614103 | 1.615791 | 1.616262 | 1.616702 | 1.618663 | 1.61875 | 1.621066 | 1.625499 | 1.62605 | 1.630753 | 1.6351 | 1.637745 | 1.642481 | 63.74 | 63.45 | 15.69 | 0.009708 | 0.009788 | 0.007999 | 0.003387 | 0.002959 | 0.005275 | 0.012003 | 0.005254 | 0.004347 | 0.011728 | 0.00847 | 0.004804 | 0.004984 | 0.016431 | 0.824 | 0.3489 | 0.3048 | 0.5434 | 1.2364 | 0.5412 | 0.4478 | 1.2081 | 0.8653 | 0.4908 | 0.5092 | 1.6787 | -0.0012 | 0.0038 | 2.58079919 | -0.00946942822 | -8.88975012e-05 | 0.0142435389 | 0.000181224951 | 1.94681195e-06 | 8.51820873e-08 | 0 | 0 | 0.3 | 5.5 | 0.122023995 | 90.1520619 | 0.0764803847 | 0.0143077787 | 0.268618641 | 0.0035137123 | 0.3 | 5.4 | 93 | 114 | 509 | 552 | 469 | 500 | 619 | 0.709 | 0.606 | 0.332 | 3.52 | 5 | 4 | 1 | 1 | 4 | 388 (4) | 350 | 78.4 | 30.6 | 0.282 | 1.68 | 345/290 | - | 333/290 | 0 | 0.22 | 0.17 | 0.01 | 0.05 | 0.18 | 0.39 | 0.61 | 0.76 | 0.87 | 0.924 | 0.956 | 0.974 | 0.984 | 0.988 | 0.991 | 0.992 | 0.992 | 0.994 | 0.995 | 0.996 | 0.997 | 0.996 | 0.996 | 0.997 | 0.996 | 0.997 | 0.997 | 0.997 | 0.995 | 0.99 | 0.975 | 0.953 | 0.9 | 0.84 | -1.4 | -1.3 | -1.2 | -1 | -0.7 | -1.7 | -1.6 | -1.4 | -1.2 | -1 | -1.9 | -1.8 | -1.7 | -1.5 | -1.2 | -2.1 | -1.9 | -1.8 | -1.6 | -1.3 | -2.1 | -2 | -1.9 | -1.6 | -1.3 | -2.2 | -2 | -1.9 | -1.6 | -1.3 | -2.1 | -2 | -1.9 | -1.6 | -1.3 | -2.1 | -1.9 | -1.8 | -1.5 | -1.2 | -2.1 | -1.9 | -1.8 | -1.5 | -1.1 | A | - | - | - | - | 2015-4-1 | 2019-04-01 | 2023-09-01
Q-PSKH4S | 592669 | 595667 | 1.5683 | 1.56963 | 1.5756 | 1.5806 | 1.58147 | 1.58218 | 1.58483 | 1.586587 | 1.588172 | 1.589733 | 1.590168 | 1.590572 | 1.592371 | 1.59245 | 1.594563 | 1.598586 | 1.599085 | 1.60333 | 1.607241 | 1.609616 | 1.613858 | 66.92 | 66.68 | 14.94 | 0.008853 | 0.008917 | 0.007556 | 0.003146 | 0.002717 | 0.00483 | 0.01088 | 0.004744 | 0.003911 | 0.010528 | 0.007991 | 0.004395 | 0.004522 | 0.014773 | 0.8535 | 0.3554 | 0.3069 | 0.5456 | 1.229 | 0.5359 | 0.4418 | 1.1892 | 0.8962 | 0.4929 | 0.5071 | 1.6567 | -0.0005 | 0.0038 | 2.50116352 | -0.0100351892 | -0.000118900724 | 0.0127884411 | 0.000128777777 | 3.72070629e-06 | -3.09763293e-08 | 0 | 0 | 0.4 | 5.5 | 0.117509715 | 78.6977681 | 0.023638768 | 0.0195824976 | 0.309886091 | 0.00459554193 | 0.5 | 5.4 | 90 | 114 | 497 | 531 | 448 | 479 | 582 | 0.761 | 0.619 | 0.375 | 3.28 | 4 | 4 | 2 | 2 | 5 | 416 (4) | 267 | 81.6 | 32 | 0.274 | 1.56 | 345/290 | - | 335/287 | 0 | 0.2 | 0.19 | 0.02 | 0.07 | 0.2 | 0.39 | 0.58 | 0.74 | 0.85 | 0.917 | 0.955 | 0.975 | 0.985 | 0.99 | 0.992 | 0.994 | 0.994 | 0.995 | 0.996 | 0.997 | 0.998 | 0.999 | 0.998 | 0.998 | 0.997 | 0.997 | 0.997 | 0.998 | 0.995 | 0.986 | 0.968 | 0.945 | 0.87 | 0.81 | -0.7 | -0.6 | -0.5 | -0.4 | -0.1 | -1 | -0.9 | -0.8 | -0.6 | -0.4 | -1.3 | -1.1 | -1.1 | -0.9 | -0.6 | -1.4 | -1.3 | -1.2 | -1 | -0.7 | -1.5 | -1.4 | -1.3 | -1.1 | -0.8 | -1.6 | -1.5 | -1.4 | -1.1 | -0.8 | -1.6 | -1.5 | -1.4 | -1.2 | -0.8 | -1.6 | -1.5 | -1.4 | -1.1 | -0.8 | -1.6 | -1.4 | -1.3 | -1.1 | -0.7 | A | - | - | - | - | 2015-4-1 | 2019-04-01 | 2020-04-01
Q-PSKH52S | 619637 | 621635 | 1.59442 | 1.59566 | 1.60129 | 1.60619 | 1.60706 | 1.60778 | 1.61054 | 1.612402 | 1.614102 | 1.61579 | 1.616262 | 1.616702 | 1.618663 | 1.61875 | 1.621066 | 1.625499 | 1.62605 | 1.630752 | 1.635099 | 1.637743 | 1.642477 | 63.73 | 63.45 | 15.69 | 0.009709 | 0.009788 | 0.008009 | 0.003388 | 0.00296 | 0.005276 | 0.012002 | 0.005253 | 0.004347 | 0.011725 | 0.008481 | 0.004804 | 0.004984 | 0.016427 | 0.8249 | 0.349 | 0.3049 | 0.5434 | 1.2362 | 0.541 | 0.4477 | 1.2076 | 0.8665 | 0.4908 | 0.5092 | 1.6783 | -0.0011 | 0.0036 | 2.58093502 | -0.00959665919 | -8.21742644e-05 | 0.0141837329 | 0.000194644982 | 4.47243666e-07 | 1.47296513e-07 | 0 | 0 | 0.4 | 4.6 | 0.11851661 | 86.9879063 | 0.0720012698 | 0.0146327404 | 0.273103611 | 0.00360163368 | 0.5 | 6.9 | 86 | 109 | 529 | 572 | 479 | 513 | 634 | 0.654 | 0.576 | 0.324 | 3.51 | 4 | 4 | 1 | 1 | 4 | 393 (4) | 328 | 79.7 | 31 | 0.285 | 1.55 | 345/285 | - | 332/284 | 0 | 0.22 | 0.19 | 0.03 | 0.1 | 0.26 | 0.45 | 0.64 | 0.77 | 0.87 | 0.926 | 0.959 | 0.977 | 0.986 | 0.991 | 0.994 | 0.994 | 0.994 | 0.996 | 0.997 | 0.998 | 0.999 | 0.999 | 0.998 | 0.998 | 0.998 | 0.998 | 0.998 | 0.999 | 0.998 | 0.994 | 0.981 | 0.965 | 0.92 | 0.87 | -0.9 | -0.8 | -0.7 | -0.5 | -0.2 | -1.1 | -1 | -0.9 | -0.7 | -0.4 | -1.3 | -1.2 | -1.1 | -0.9 | -0.6 | -1.5 | -1.3 | -1.2 | -1 | -0.7 | -1.5 | -1.3 | -1.2 | -1 | -0.7 | -1.5 | -1.3 | -1.2 | -1 | -0.6 | -1.5 | -1.3 | -1.2 | -0.9 | -0.6 | -1.4 | -1.2 | -1.1 | -0.8 | -0.5 | -1.3 | -1.1 | -1 | -0.7 | -0.4 | D | - | - | - | - | 2019-4-1 | 2020-04-01 | 2022-07-01
Q-SK15S | 623583 | 625581 | 1.59608 | 1.59746 | 1.60372 | 1.60912 | 1.61008 | 1.61087 | 1.6139 | 1.615943 | 1.617808 | 1.619659 | 1.620177 | 1.62066 | 1.622815 | 1.62291 | 1.625458 | 1.630343 | 1.630952 | 1.636153 | 1.640976 | 1.643919 | 1.649203 | 58.3 | 58.05 | 17.15 | 0.010684 | 0.010775 | 0.008784 | 0.003716 | 0.003251 | 0.005799 | 0.013243 | 0.00581 | 0.004823 | 0.01305 | 0.009302 | 0.005281 | 0.005494 | 0.018251 | 0.8222 | 0.3478 | 0.3043 | 0.5428 | 1.2395 | 0.5438 | 0.4514 | 1.2215 | 0.8633 | 0.4901 | 0.5099 | 1.6938 | 0.0008 | -0.0027 | 2.59073686 | -0.0106523029 | -9.98472173e-05 | 0.0154224112 | 0.000252371925 | -9.42642262e-07 | 3.09905553e-07 | 0 | 0 | 0.6 | 4.2 | 0.139092543 | 91.5185578 | 0.0327748556 | -0.012759303 | 0.313749678 | 0.00833106741 | 2.7 | 4.4 | 71 | 86 | 540 | 573 | 490 | 524 | 649 | 0.859 | 0.644 | 0.41 | 3.25 | 5 | 4 | 3 | 1 | 4 | 517 (5) | 132 | 95.4 | 37.5 | 0.274 | 1.76 | 340/270 | - | 328/270 | 0 | 0.18 | 0.15 | 0.1 | 0.21 | 0.38 | 0.55 | 0.7 | 0.82 | 0.89 | 0.938 | 0.965 | 0.98 | 0.988 | 0.991 | 0.994 | 0.995 | 0.994 | 0.996 | 0.997 | 0.998 | 0.999 | 0.999 | 0.998 | 0.998 | 0.996 | 0.995 | 0.996 | 0.998 | 0.993 | 0.992 | 0.984 | 0.973 | 0.924 | 0.8 | 3.7 | 3.8 | 4 | 4.2 | 4.6 | 3.5 | 3.6 | 3.8 | 4.1 | 4.4 | 3.3 | 3.5 | 3.7 | 4 | 4.3 | 3.3 | 3.5 | 3.6 | 4 | 4.4 | 3.3 | 3.5 | 3.7 | 4 | 4.4 | 3.4 | 3.6 | 3.8 | 4.1 | 4.6 | 3.5 | 3.7 | 3.9 | 4.3 | 4.7 | 3.7 | 3.9 | 4.1 | 4.5 | 4.9 | 3.8 | 4 | 4.2 | 4.6 | 5.1 | A | - | - | - | - | 2015-4-1 | 2019-04-01 | 2020-04-01
Q-SK52S | 583595 | 585593 | 1.55741 | 1.55876 | 1.56484 | 1.57002 | 1.57093 | 1.57168 | 1.57452 | 1.576429 | 1.578158 | 1.579869 | 1.580346 | 1.580791 | 1.582773 | 1.58286 | 1.585196 | 1.589664 | 1.59022 | 1.594961 | 1.599351 | 1.602026 | 1.606821 | 59.51 | 59.27 | 16.81 | 0.009795 | 0.009874 | 0.008187 | 0.00344 | 0.002991 | 0.005327 | 0.012101 | 0.005297 | 0.00439 | 0.01186 | 0.008664 | 0.00485 | 0.005024 | 0.016601 | 0.8358 | 0.3512 | 0.3054 | 0.5438 | 1.2354 | 0.5408 | 0.4482 | 1.2108 | 0.8775 | 0.4912 | 0.5088 | 1.6813 | 0.0013 | -0.0037 | 2.46682919 | -0.0100692159 | -0.000110027728 | 0.0140726622 | 0.000136654094 | 8.57488472e-06 | -1.75474987e-07 | 0 | 0 | 0.4 | 7 | - | - | - | - | - | - | - | - | 62 | 88 | 508 | 553 | 456 | 489 | 621 | 1.1 | 0.769 | 0.508 | 2.8 | 4 | 3 | 1 | 2 | 3 | 579 (6) | 108 | 85.3 | 32.9 | 0.296 | 2.42 | 335/275 | - | 325/275 | 0 | 0.16 | 0.15 | 0.08 | 0.19 | 0.38 | 0.58 | 0.74 | 0.85 | 0.92 | 0.957 | 0.975 | 0.985 | 0.989 | 0.992 | 0.994 | 0.995 | 0.995 | 0.996 | 0.998 | 0.998 | 0.999 | 0.999 | 0.999 | 0.998 | 0.999 | 0.999 | 0.999 | 0.999 | 0.998 | 0.995 | 0.986 | 0.98 | 0.936 | 0.86 | 4.8 | 4.9 | 5.1 | 5.3 | 5.7 | 4.6 | 4.7 | 4.9 | 5.2 | 5.5 | 4.4 | 4.6 | 4.7 | 5 | 5.4 | 4.4 | 4.6 | 4.7 | 5 | 5.4 | 4.4 | 4.6 | 4.7 | 5.1 | 5.5 | 4.5 | 4.7 | 4.8 | 5.1 | 5.6 | 4.6 | 4.8 | 4.9 | 5.3 | 5.7 | 4.7 | 4.9 | 5.1 | 5.4 | 5.9 | 4.8 | 5 | 5.2 | 5.5 | 6 | A | - | - | - | - | 2015-4-1 | 2019-04-01 | 2020-04-01
Q-SK55S | 589611 | 591609 | 1.56288 | 1.5643 | 1.57068 | 1.57605 | 1.57698 | 1.57774 | 1.58061 | 1.582509 | 1.584226 | 1.58592 | 1.586391 | 1.58683 | 1.588784 | 1.58887 | 1.591168 | 1.595552 | 1.596097 | 1.600738 | 1.605028 | 1.607639 | 1.612315 | 61.14 | 60.91 | 16.36 | 0.009632 | 0.009706 | 0.008177 | 0.003411 | 0.00295 | 0.005248 | 0.011868 | 0.005186 | 0.00429 | 0.011577 | 0.008648 | 0.004777 | 0.004929 | 0.016218 | 0.8489 | 0.3541 | 0.3063 | 0.5449 | 1.2321 | 0.5384 | 0.4454 | 1.2019 | 0.891 | 0.4922 | 0.5078 | 1.6709 | 0.0015 | -0.0034 | 2.48678163 | -0.0106945057 | -0.000121587496 | 0.0138678388 | 0.000128599548 | 8.04132494e-06 | -1.64917822e-07 | 0 | 0 | 0.5 | 6.8 | 0.141791078 | 87.940214 | 0.0180161529 | 0.0241895821 | 0.313394163 | 0.00513888539 | 0.7 | 6.9 | 66 | 87 | 520 | 556 | 472 | 505 | 628 | 0.891 | 0.601 | 0.503 | 2.95 | 6 | 3 | 5 | 2 | 4 | 589 (6) | 99 | 97.1 | 39.2 | 0.24 | 2.33 | 340/275 | - | 327/273 | 0 | 0.17 | 0.15 | 0.08 | 0.18 | 0.35 | 0.55 | 0.72 | 0.83 | 0.906 | 0.949 | 0.972 | 0.984 | 0.99 | 0.993 | 0.994 | 0.994 | 0.994 | 0.995 | 0.997 | 0.998 | 0.998 | 0.998 | 0.998 | 0.998 | 0.998 | 0.999 | 0.999 | 0.999 | 0.996 | 0.996 | 0.99 | 0.98 | 0.935 | 0.84 | 3.9 | 4 | 4.1 | 4.3 | 4.6 | 3.7 | 3.8 | 3.9 | 4.1 | 4.5 | 3.5 | 3.6 | 3.7 | 4 | 4.3 | 3.4 | 3.6 | 3.7 | 3.9 | 4.3 | 3.4 | 3.6 | 3.7 | 4 | 4.3 | 3.4 | 3.6 | 3.7 | 4 | 4.4 | 3.5 | 3.7 | 3.8 | 4.1 | 4.5 | 3.6 | 3.8 | 3.9 | 4.2 | 4.7 | 3.7 | 3.9 | 4 | 4.4 | 4.8 | B | - | - | - | - | 2015-4-1 | 2019-04-01 | 2020-04-01
Q-SF6S | 803255 | 810253 | 1.75204 | 1.75358 | 1.76123 | 1.76962 | 1.7714 | 1.77296 | 1.77948 | 1.784373 | 1.789094 | 1.793991 | 1.795392 | 1.796712 | 1.802739 | 1.80301 | 1.810419 | 1.825442 | 1.82739 | 1.844793 | 1.862304 | 1.873765 | - | 25.53 | 25.33 | 39.17 | 0.031451 | 0.031998 | 0.021034 | 0.009618 | 0.009019 | 0.016428 | 0.041783 | 0.019351 | 0.017511 | - | 0.022435 | 0.015027 | 0.016971 | - | 0.6688 | 0.3058 | 0.2868 | 0.5223 | 1.3285 | 0.6153 | 0.5568 | - | 0.7011 | 0.4696 | 0.5304 | - | -0.002 | 0.0138 | 3.11291202 | -0.0125998729 | 0 | 0.0420929946 | 0.0028996124 | -0.000373431538 | 9.67592867e-05 | -9.85184772e-06 | 5.06525233e-07 | 0.9 | 5 | 0.0956339875 | 71.883168 | 0.0273999397 | 0.0614448767 | 0.385604213 | 0.00888657407 | 2.9 | 15.8 | 86 | 110 | 571 | 611 | 524 | 558 | 679 | 1.07 | 0.662 | 0.484 | 3.34 | 1 | 1 | 1 | 2 | 1 | 482 (5) | 182 | 119.8 | 47.4 | 0.264 | 2.95 | 440/365 | - | 398/363 | 0 | 3.24 | 3.41 | - | - | - | - | - | - | - | - | - | 0.2 | 0.5 | 0.71 | 0.82 | 0.918 | 0.954 | 0.971 | 0.98 | 0.984 | 0.991 | 0.994 | 0.995 | 0.996 | 0.995 | 0.995 | 0.996 | 0.998 | 0.999 | 0.99 | 0.975 | 0.966 | 0.936 | 0.89 | 0.3 | 0.8 | 1.2 | 2.1 | 3.5 | 0.2 | 0.7 | 1.1 | 2 | 3.6 | 0 | 0.6 | 1 | 2.1 | 3.7 | 0 | 0.6 | 1.1 | 2.2 | 4 | 0.1 | 0.7 | 1.2 | 2.4 | 4.3 | 0.2 | 0.8 | 1.4 | 2.7 | 4.7 | 0.3 | 1 | 1.6 | 3 | 5.1 | 0.5 | 1.2 | 1.9 | 3.3 | 5.6 | 0.7 | 1.4 | 2.1 | 3.6 | 6 | C | - | - | - | - | 2015-4-1 | 2019-04-01 | 2020-04-01
Q-LAK52S | 678549 | 681547 | 1.64682 | 1.64844 | 1.65577 | 1.66204 | 1.66315 | 1.66407 | 1.66757 | 1.669931 | 1.672085 | 1.674224 | 1.674822 | 1.67538 | 1.67787 | 1.67798 | 1.680924 | 1.686575 | 1.68728 | 1.693304 | 1.698901 | 1.70232 | 1.708466 | 54.89 | 54.66 | 18.22 | 0.012351 | 0.012458 | 0.010153 | 0.004293 | 0.003756 | 0.0067 | 0.015324 | 0.006729 | 0.005597 | 0.015162 | 0.010751 | 0.006102 | 0.006356 | 0.021186 | 0.822 | 0.3476 | 0.3041 | 0.5425 | 1.2407 | 0.5448 | 0.4532 | 1.2276 | 0.863 | 0.4898 | 0.5102 | 1.7006 | 0.0021 | -0.0074 | 2.76405609 | -0.0126400636 | -0.000160322951 | 0.0184903089 | 0.000267778201 | 5.29803264e-06 | 1.21335917e-07 | 0 | 0 | 0.4 | 3.6 | 0.11876962 | 70.8583056 | 0.0580400344 | 0.0189171164 | 0.312263556 | 0.00430169943 | 0.4 | 3.8 | 59 | 79 | 559 | 597 | 511 | 541 | 653 | 0.976 | 0.666 | 0.413 | 3.55 | 5 | 4 | 1 | 1 | 4 | 566 (6) | 104 | 106.9 | 41.6 | 0.284 | 2.19 | 360/280 | - | 342/277 | 0 | 0.21 | 0.21 | 0.06 | 0.12 | 0.21 | 0.34 | 0.5 | 0.65 | 0.78 | 0.86 | 0.921 | 0.954 | 0.974 | 0.983 | 0.989 | 0.994 | 0.995 | 0.997 | 0.998 | 0.999 | 0.999 | 0.999 | 0.999 | 0.998 | 0.988 | 0.999 | 0.996 | 0.999 | 0.992 | 0.99 | 0.979 | 0.957 | 0.88 | 0.66 | 4.7 | 4.9 | 5.1 | 5.4 | 5.8 | 4.5 | 4.7 | 4.9 | 5.2 | 5.7 | 4.4 | 4.6 | 4.8 | 5.1 | 5.6 | 4.4 | 4.6 | 4.8 | 5.1 | 5.6 | 4.4 | 4.6 | 4.8 | 5.2 | 5.6 | 4.5 | 4.7 | 4.9 | 5.3 | 5.8 | 4.6 | 4.8 | 5 | 5.4 | 5.9 | 4.7 | 5 | 5.2 | 5.6 | 6.1 | 4.9 | 5.1 | 5.3 | 5.8 | 6.3 | A | - | - | - | - | 2015-4-1 | 2019-04-01 | 2020-04-01
Q-LAK53S | 693533 | 697531 | 1.66228 | 1.66382 | 1.67082 | 1.67696 | 1.67807 | 1.679 | 1.68256 | 1.685007 | 1.68725 | 1.689487 | 1.690114 | 1.690699 | 1.693314 | 1.69343 | 1.696531 | 1.702497 | 1.703241 | 1.70962 | 1.715558 | 1.719189 | 1.725726 | 53.3 | 53.06 | 18.76 | 0.01301 | 0.013127 | 0.01049 | 0.00448 | 0.003943 | 0.007044 | 0.01619 | 0.007123 | 0.005938 | 0.016106 | 0.011117 | 0.006417 | 0.00671 | 0.022485 | 0.8063 | 0.3444 | 0.3031 | 0.5414 | 1.2444 | 0.5475 | 0.4564 | 1.238 | 0.8469 | 0.4888 | 0.5112 | 1.7129 | 0.0018 | -0.0074 | 2.81181751 | -0.0118938304 | -0.000165919133 | 0.0199255052 | 0.000237580562 | 1.29438052e-05 | -1.59492635e-07 | 0 | 0 | 0.5 | 9.5 | 0.116729408 | 74.6755288 | 0.0289929132 | 0.024698386 | 0.34759203 | 0.00529696921 | 0.8 | 9.1 | 67 | 88 | 539 | 578 | 496 | 526 | 638 | 0.958 | 0.63 | 0.415 | 3.66 | 5 | 3 | 1 | 1 | 4 | 555 (6) | 118 | 108.1 | 42 | 0.287 | 2.12 | 360/290 | - | 345/289 | 0 | 0.28 | 0.27 | 0.02 | 0.06 | 0.15 | 0.29 | 0.45 | 0.61 | 0.75 | 0.85 | 0.912 | 0.949 | 0.97 | 0.981 | 0.987 | 0.991 | 0.993 | 0.995 | 0.997 | 0.998 | 0.999 | 0.998 | 0.999 | 0.999 | 0.998 | 0.997 | 0.998 | 0.999 | 0.997 | 0.994 | 0.985 | 0.97 | 0.92 | 0.73 | 4.3 | 4.5 | 4.7 | 5 | 5.5 | 4.1 | 4.3 | 4.5 | 4.8 | 5.4 | 3.9 | 4.1 | 4.3 | 4.7 | 5.2 | 3.9 | 4.1 | 4.3 | 4.7 | 5.2 | 3.9 | 4.1 | 4.3 | 4.7 | 5.3 | 3.9 | 4.2 | 4.4 | 4.8 | 5.4 | 4 | 4.3 | 4.5 | 4.9 | 5.5 | 4.1 | 4.4 | 4.6 | 5.1 | 5.7 | 4.3 | 4.5 | 4.7 | 5.2 | 5.9 | A | - | - | - | - | 2015-4-1 | 2019-04-01 | 2020-04-01
Q-LAF010S | 743493 | 747490 | 1.70964 | 1.71115 | 1.71813 | 1.72449 | 1.72568 | 1.72668 | 1.73061 | 1.733353 | 1.735899 | 1.738458 | 1.739177 | 1.73985 | 1.742866 | 1.743 | 1.746593 | 1.753545 | 1.754415 | 1.761895 | 1.76889 | 1.773183 | 1.780938 | 49.25 | 49 | 20.31 | 0.015087 | 0.015238 | 0.011778 | 0.005105 | 0.004542 | 0.008135 | 0.018895 | 0.00835 | 0.006995 | 0.019043 | 0.012497 | 0.007416 | 0.007822 | 0.026523 | 0.7807 | 0.3384 | 0.3011 | 0.5392 | 1.2524 | 0.5535 | 0.4636 | 1.2622 | 0.8201 | 0.4867 | 0.5133 | 1.7406 | 0.0016 | -0.0083 | 2.9704824 | -0.0118584636 | -0.000166775197 | 0.0236062466 | 0.000356836115 | 1.2356508e-05 | 1.07206448e-07 | 0 | 0 | 0.6 | 8.4 | 0.102889335 | 70.7717253 | 0.0399262106 | 0.0245708717 | 0.356547103 | 0.00524737051 | 0.8 | 7.9 | 54 | 71 | 560 | 592 | 514 | 543 | 654 | 0.849 | 0.547 | 0.415 | 4.29 | 5 | 4 | 1 | 1 | 3 | 612 (6) | 73 | 108.1 | 41.3 | 0.309 | 2.52 | 370/275 | - | 347/275 | 0 | 0.36 | 0.37 | 0.08 | 0.16 | 0.25 | 0.34 | 0.48 | 0.62 | 0.74 | 0.83 | 0.89 | 0.935 | 0.96 | 0.974 | 0.982 | 0.989 | 0.992 | 0.994 | 0.997 | 0.998 | 0.998 | 0.999 | 0.999 | 0.999 | 0.999 | 0.998 | 0.998 | 0.998 | 0.995 | 0.99 | 0.977 | 0.953 | 0.89 | 0.68 | 8.5 | 8.8 | 9.1 | 9.6 | 10.2 | 8.4 | 8.7 | 8.9 | 9.4 | 10.1 | 8.3 | 8.6 | 8.9 | 9.4 | 10.1 | 8.3 | 8.6 | 8.9 | 9.4 | 10.1 | 8.4 | 8.7 | 9 | 9.5 | 10.3 | 8.5 | 8.9 | 9.1 | 9.7 | 10.5 | 8.7 | 9 | 9.3 | 9.9 | 10.7 | 8.9 | 9.3 | 9.6 | 10.2 | 11 | 9.1 | 9.4 | 9.8 | 10.4 | 11.2 | A | - | - | - | - | 2015-4-1 | 2019-04-01 | 2020-04-01
Q-LAFPH1S | 743494 | 747492 | 1.70904 | 1.71064 | 1.71795 | 1.72452 | 1.72574 | 1.72675 | 1.73072 | 1.733473 | 1.73602 | 1.738575 | 1.739293 | 1.739963 | 1.742971 | 1.743104 | 1.746684 | 1.753606 | 1.754473 | 1.761919 | 1.768884 | 1.773159 | 1.780885 | 49.44 | 49.19 | 20.23 | 0.015031 | 0.01518 | 0.011824 | 0.005102 | 0.004529 | 0.008109 | 0.018815 | 0.008313 | 0.006965 | 0.018966 | 0.012542 | 0.007391 | 0.007789 | 0.026412 | 0.7866 | 0.3394 | 0.3013 | 0.5395 | 1.2517 | 0.5531 | 0.4634 | 1.2618 | 0.8262 | 0.4869 | 0.5131 | 1.7399 | 0.0018 | -0.0084 | 2.97184328 | -0.0126569714 | -0.000162723834 | 0.0232616036 | 0.000403316269 | 6.85871554e-06 | 3.74016912e-07 | 0 | 0 | 0.6 | 3.9 | 0.107190484 | 69.6573791 | 0.0552725706 | 0.0222994441 | 0.341344693 | 0.00466344025 | 0.6 | 4.4 | 52 | 70 | 562 | 596 | 517 | 546 | 653 | 0.901 | 0.542 | 0.391 | 4.25 | 6 | 4 | 1 | 1 | 4 | 581 (6) | 73 | 109.7 | 42 | 0.306 | 2.33 | 370/300 | - | 343/298 | - | - | - | - | - | 0.07 | 0.28 | 0.5 | 0.66 | 0.77 | 0.86 | 0.91 | 0.946 | 0.967 | 0.979 | 0.985 | 0.991 | 0.994 | 0.996 | 0.999 | 0.999 | 0.999 | 0.999 | 0.999 | 0.999 | 0.999 | 0.999 | 0.999 | 0.999 | 0.999 | 0.995 | 0.984 | 0.962 | 0.902 | 0.67 | 8 | 8.3 | 8.6 | 9.1 | 9.7 | 7.9 | 8.2 | 8.4 | 8.9 | 9.6 | 7.8 | 8.1 | 8.4 | 8.9 | 9.5 | 7.8 | 8.1 | 8.4 | 8.9 | 9.6 | 7.8 | 8.2 | 8.5 | 9 | 9.7 | 8 | 8.3 | 8.6 | 9.2 | 9.9 | 8.1 | 8.5 | 8.8 | 9.4 | 10.1 | 8.3 | 8.7 | 9 | 9.6 | 10.4 | 8.5 | 8.9 | 9.2 | 9.8 | 10.6 | A | - | - | - | - | 2015-4-1 | 2019-04-01 | 2020-04-01
Q-LASF03S | 806407 | 811405 | 1.76735 | 1.76887 | 1.776 | 1.78298 | 1.78435 | 1.78553 | 1.79027 | 1.793683 | 1.796898 | 1.800166 | 1.80109 | 1.801957 | 1.805866 | 1.80604 | 1.810741 | 1.819952 | 1.821116 | 1.83121 | 1.840809 | 1.846783 | 1.857743 | 40.74 | 40.48 | 24.55 | 0.019786 | 0.020026 | 0.014639 | 0.006483 | 0.005874 | 0.010575 | 0.02517 | 0.011258 | 0.009599 | 0.026533 | 0.015563 | 0.009651 | 0.010375 | 0.036627 | 0.7399 | 0.3277 | 0.2969 | 0.5345 | 1.2721 | 0.569 | 0.4851 | 1.341 | 0.7771 | 0.4819 | 0.5181 | 1.829 | 0.0013 | -0.007 | 3.1699583 | -0.012153683 | -0.000127440597 | 0.0309253962 | 0.000733513997 | 6.0190839e-06 | 2.17380961e-06 | 0 | 0 | 0.7 | 6.3 | 0.10668591 | 78.4959792 | 0.0255453961 | 0.0384971138 | 0.394179537 | 0.00635402469 | 0.6 | 6.7 | 52 | 72 | 568 | 603 | 524 | 555 | 670 | 0.706 | 0.43 | 0.37 | 4.48 | 4 | 3 | 1 | 1 | 3 | 623 (6) | 77 | 109.4 | 41.8 | 0.31 | 2.55 | 390/320 | - | 360/322 | - | - | - | - | - | - | - | 0.03 | 0.24 | 0.5 | 0.69 | 0.8 | 0.88 | 0.922 | 0.947 | 0.963 | 0.977 | 0.983 | 0.987 | 0.989 | 0.992 | 0.994 | 0.993 | 0.993 | 0.993 | 0.994 | 0.994 | 0.995 | 0.996 | 0.995 | 0.993 | 0.986 | 0.973 | 0.942 | 0.8 | 9.3 | 9.7 | 10 | 10.7 | 11.6 | 9.2 | 9.6 | 10 | 10.7 | 11.6 | 9.2 | 9.6 | 10 | 10.7 | 11.7 | 9.2 | 9.7 | 10.1 | 10.8 | 11.9 | 9.4 | 9.9 | 10.2 | 11 | 12.1 | 9.6 | 10.1 | 10.5 | 11.3 | 12.5 | 9.8 | 10.3 | 10.7 | 11.6 | 12.8 | 10.1 | 10.6 | 11.1 | 12 | 13.2 | 10.3 | 10.9 | 11.3 | 12.2 | 13.5 | A | - | - | - | - | 2018-09-01 | 2019-04-01 | 2020-04-01
Q-LASFH11S | 774473 | 778470 | 1.73794 | 1.73956 | 1.74703 | 1.75387 | 1.75515 | 1.75623 | 1.76047 | 1.76343 | 1.766181 | 1.768949 | 1.769728 | 1.770456 | 1.773725 | 1.77387 | 1.777769 | 1.785326 | 1.786274 | 1.794427 | 1.80207 | 1.806771 | - | 47.25 | 47.01 | 21.16 | 0.016377 | 0.016546 | 0.01272 | 0.005519 | 0.004921 | 0.00882 | 0.020557 | 0.009101 | 0.007643 | - | 0.013499 | 0.008041 | 0.008505 | - | 0.7767 | 0.337 | 0.3005 | 0.5386 | 1.2552 | 0.5557 | 0.4667 | - | 0.8158 | 0.486 | 0.514 | - | 0.002 | -0.0094 | 3.07264726 | -0.0131831327 | -0.000135807482 | 0.0256144151 | 0.000499234278 | 4.16805552e-06 | 7.01662918e-07 | 0 | 0 | 0.6 | 5.9 | 0.119883894 | 78.2325824 | 0.0595526753 | 0.0228375819 | 0.349042354 | 0.00469309032 | 0.6 | 6.7 | 60 | 75 | 566 | 610 | 523 | 554 | 667 | 0.917 | 0.542 | 0.365 | 4.64 | 4 | 2 | 1 | 1 | 3 | 668 (7) | 69 | 107.2 | 41.2 | 0.302 | 2.19 | 365/275 | - | 339/273 | 0 | 0.27 | 0.26 | 0.11 | 0.22 | 0.32 | 0.38 | 0.56 | 0.71 | 0.8 | 0.87 | 0.924 | 0.954 | 0.972 | 0.982 | 0.987 | 0.992 | 0.995 | 0.996 | 0.998 | 0.998 | 0.999 | 0.999 | 0.999 | 0.998 | 0.997 | 0.996 | 0.996 | 0.997 | 0.997 | 0.992 | 0.981 | 0.963 | 0.918 | 0.72 | 7.3 | 7.6 | 7.8 | 8.3 | 8.9 | 7.1 | 7.4 | 7.6 | 8.1 | 8.8 | 7 | 7.3 | 7.6 | 8.1 | 8.8 | 7 | 7.3 | 7.6 | 8.1 | 8.9 | 7.1 | 7.4 | 7.7 | 8.3 | 9 | 7.2 | 7.6 | 7.9 | 8.5 | 9.3 | 7.4 | 7.7 | 8.1 | 8.7 | 9.5 | 7.6 | 8 | 8.3 | 8.9 | 9.8 | 7.7 | 8.1 | 8.5 | 9.2 | 10.1 | A | - | - | - | - | 2018-04-01 | 2019-04-01 | 2020-04-01
Q-LASFH12S | 791450 | 795447 | 1.75381 | 1.75536 | 1.76263 | 1.76952 | 1.77084 | 1.77195 | 1.77638 | 1.779505 | 1.782423 | 1.78537 | 1.786201 | 1.786978 | 1.790475 | 1.79063 | 1.794812 | 1.802946 | 1.803968 | 1.812782 | 1.821078 | 1.826196 | - | 44.98 | 44.74 | 22.23 | 0.017576 | 0.017767 | 0.013416 | 0.005865 | 0.00526 | 0.009442 | 0.022152 | 0.009836 | 0.008296 | - | 0.014247 | 0.008611 | 0.009156 | - | 0.7633 | 0.3337 | 0.2993 | 0.5372 | 1.2604 | 0.5596 | 0.472 | - | 0.8019 | 0.4847 | 0.5153 | - | 0.0018 | -0.0093 | 3.12617289 | -0.0131750117 | -5.65591169e-05 | 0.027406042 | 0.000635024687 | -3.03984369e-06 | 1.4020084e-06 | 0 | 0 | 0.7 | 6.8 | 0.17536636 | 118.044579 | 0.056157207 | 0.0251310454 | 0.358585847 | 0.00488199048 | 0.8 | 10.7 | 58 | 76 | 560 | 608 | 519 | 550 | 666 | 0.898 | 0.517 | 0.371 | 4.68 | 4 | 1 | 1 | 1 | 3 | 621 (6) | 72 | 119.6 | 46 | 0.299 | 2.2 | 380/305 | - | 348/303 | 0 | 0.49 | 0.51 | - | - | 0.03 | 0.14 | 0.36 | 0.57 | 0.71 | 0.81 | 0.88 | 0.928 | 0.954 | 0.969 | 0.977 | 0.985 | 0.989 | 0.992 | 0.995 | 0.996 | 0.998 | 0.998 | 0.998 | 0.998 | 0.997 | 0.997 | 0.997 | 0.998 | 0.998 | 0.994 | 0.985 | 0.968 | 0.935 | 0.77 | 7.2 | 7.5 | 7.8 | 8.3 | 9 | 7.1 | 7.4 | 7.7 | 8.2 | 8.9 | 7 | 7.3 | 7.6 | 8.1 | 8.9 | 6.9 | 7.3 | 7.6 | 8.2 | 9 | 7 | 7.4 | 7.7 | 8.3 | 9.1 | 7.1 | 7.5 | 7.8 | 8.5 | 9.3 | 7.3 | 7.7 | 8 | 8.7 | 9.6 | 7.5 | 7.9 | 8.3 | 9 | 9.9 | 7.7 | 8.1 | 8.4 | 9.2 | 10.1 | B | - | - | - | - | 2018-04-01 | 2019-04-01 | 2020-04-01
Q-LASFH58S | 851401 | 856399 | 1.80962 | 1.81124 | 1.81888 | 1.82635 | 1.82783 | 1.82909 | 1.83417 | 1.83783 | 1.841276 | 1.844781 | 1.845773 | 1.846702 | 1.850893 | 1.85108 | 1.85612 | 1.865992 | 1.86724 | 1.878051 | 1.888325 | 1.894715 | 1.906431 | 40.12 | 39.88 | 24.92 | 0.021211 | 0.021467 | 0.015694 | 0.006951 | 0.006299 | 0.011339 | 0.026971 | 0.012059 | 0.010274 | 0.02838 | 0.016686 | 0.010347 | 0.01112 | 0.039191 | 0.7399 | 0.3277 | 0.297 | 0.5346 | 1.2716 | 0.5685 | 0.4844 | 1.338 | 0.7773 | 0.482 | 0.518 | 1.8256 | 0.0017 | -0.0085 | 3.32552726 | -0.0132706113 | -0.000149120991 | 0.0339899628 | 0.000811209445 | 5.79662969e-06 | 2.35145894e-06 | 0 | 0 | 0.9 | 5.4 | 0.102240636 | 73.1619862 | 0.025909951 | 0.0379977305 | 0.410764462 | 0.00640344197 | 0.7 | 6.4 | 61 | 76 | 589 | 631 | 548 | 579 | 695 | 0.846 | 0.444 | 0.379 | 5.03 | 4 | 1 | 1 | 1 | 2 | 611 (6) | 63 | 122.21 | 46.96 | 0.301 | 1.95 | - | 375/330 | 368/328 | 0 | 1.07 | 1.11 | - | - | - | - | - | 0.07 | 0.26 | 0.51 | 0.7 | 0.82 | 0.89 | 0.93 | 0.949 | 0.97 | 0.98 | 0.985 | 0.99 | 0.994 | 0.997 | 0.998 | 0.998 | 0.998 | 0.999 | 0.999 | 0.999 | 0.999 | 0.999 | 0.997 | 0.991 | 0.976 | 0.94 | 0.79 | 6.4 | 6.7 | 7.1 | 7.7 | 8.5 | 6.2 | 6.6 | 6.9 | 7.6 | 8.4 | 6.1 | 6.5 | 6.8 | 7.5 | 8.4 | 6.1 | 6.5 | 6.9 | 7.6 | 8.5 | 6.2 | 6.6 | 7 | 7.7 | 8.7 | 6.3 | 6.7 | 7.1 | 7.9 | 9 | 6.5 | 6.9 | 7.3 | 8.2 | 9.3 | 6.7 | 7.2 | 7.6 | 8.5 | 9.6 | 6.8 | 7.4 | 7.8 | 8.7 | 9.9 | A | - | - | - | - | 2015-4-1 | 2019-04-01 | 2020-04-01
Q-LASFH59S | 821425 | 826423 | 1.78242 | 1.78396 | 1.79121 | 1.79825 | 1.79962 | 1.80079 | 1.8055 | 1.80886 | 1.812021 | 1.815228 | 1.816134 | 1.816983 | 1.82081 | 1.82098 | 1.825572 | 1.834544 | 1.835675 | 1.845457 | 1.854712 | 1.860446 | 1.870915 | 42.5 | 42.25 | 23.53 | 0.019316 | 0.019541 | 0.014436 | 0.006368 | 0.005752 | 0.010344 | 0.024477 | 0.010913 | 0.009255 | 0.025458 | 0.015342 | 0.009438 | 0.010103 | 0.03524 | 0.7474 | 0.3297 | 0.2978 | 0.5355 | 1.2672 | 0.565 | 0.4791 | 1.318 | 0.7851 | 0.483 | 0.517 | 1.8034 | 0.0014 | -0.0081 | 3.22581362 | -0.0128335027 | -9.26420505e-05 | 0.0304553203 | 0.000747766899 | -1.21365984e-06 | 1.90023535e-06 | 0 | 0 | 0.6 | 6.4 | 0.117189783 | 84.5174088 | 0.0358162927 | 0.0320065079 | 0.390078549 | 0.00573410961 | 0.9 | 7.4 | 60 | 77 | 596 | 640 | 552 | 584 | 700 | 0.722 | 0.404 | 0.372 | 4.81 | 2 | 1 | 1 | 1 | 3 | 615 (6) | 68 | 116.2 | 44.4 | 0.308 | 2 | 400/315 | - | 360/314 | 0 | 0.82 | 0.87 | - | - | - | - | 0.13 | 0.33 | 0.53 | 0.69 | 0.8 | 0.88 | 0.92 | 0.95 | 0.961 | 0.976 | 0.983 | 0.987 | 0.992 | 0.995 | 0.997 | 0.998 | 0.998 | 0.998 | 0.997 | 0.995 | 0.996 | 0.997 | 0.995 | 0.991 | 0.985 | 0.973 | 0.942 | 0.8 | 7.1 | 7.5 | 7.8 | 8.4 | 9.2 | 7 | 7.4 | 7.7 | 8.3 | 9.1 | 6.9 | 7.3 | 7.6 | 8.3 | 9.1 | 6.9 | 7.3 | 7.7 | 8.3 | 9.2 | 7 | 7.5 | 7.8 | 8.5 | 9.4 | 7.2 | 7.6 | 8 | 8.7 | 9.6 | 7.4 | 7.8 | 8.2 | 8.9 | 9.9 | 7.6 | 8.1 | 8.5 | 9.2 | 10.2 | 7.8 | 8.3 | 8.7 | 9.5 | 10.5 | D | - | - | - | - | 2019-04-01 | 2020-04-01 | 2022-07-01
Q-LASFPH2S | 765468 | 769465 | 1.7294 | 1.73104 | 1.73858 | 1.74544 | 1.74672 | 1.7478 | 1.75204 | 1.755003 | 1.757753 | 1.760519 | 1.761297 | 1.762025 | 1.765292 | 1.765437 | 1.769334 | 1.776892 | 1.77784 | 1.786003 | 1.793667 | 1.798386 | 1.806941 | 46.75 | 46.51 | 21.39 | 0.016373 | 0.016543 | 0.012717 | 0.005516 | 0.004918 | 0.008815 | 0.020566 | 0.009111 | 0.007664 | 0.020938 | 0.013495 | 0.008037 | 0.008506 | 0.029101 | 0.7767 | 0.3369 | 0.3004 | 0.5384 | 1.2561 | 0.5565 | 0.4681 | 1.2788 | 0.8158 | 0.4858 | 0.5142 | 1.7591 | 0.0021 | -0.0095 | 3.0430437 | -0.0130169861 | -0.000175012562 | 0.025603733 | 0.000448879136 | 1.131389e-05 | 4.69755261e-07 | 0 | 0 | 0.6 | 5.9 | 0.107605967 | 69.6851002 | 0.0365825717 | 0.0277552514 | 0.368566643 | 0.00542179225 | 0.7 | 5.7 | 53 | 69 | 572 | 608 | 528 | 558 | 668 | 0.819 | 0.493 | 0.367 | 4.52 | 6 | 3 | 1 | 1 | 3 | 611 (6) | 66 | 113.5 | 43.6 | 0.303 | 2.43 | 375/285 | - | 348/282 | 0 | 0.32 | 0.33 | 0.04 | 0.1 | 0.2 | 0.3 | 0.47 | 0.62 | 0.74 | 0.83 | 0.89 | 0.935 | 0.96 | 0.974 | 0.982 | 0.99 | 0.993 | 0.995 | 0.996 | 0.997 | 0.998 | 0.998 | 0.998 | 0.998 | 0.998 | 0.998 | 0.998 | 0.998 | 0.994 | 0.99 | 0.979 | 0.958 | 0.89 | 0.67 | 7.9 | 8.2 | 8.4 | 8.9 | 9.6 | 7.8 | 8.1 | 8.3 | 8.8 | 9.5 | 7.7 | 8 | 8.3 | 8.8 | 9.5 | 7.8 | 8.1 | 8.4 | 9 | 9.7 | 7.9 | 8.2 | 8.5 | 9.1 | 9.9 | 8.1 | 8.4 | 8.7 | 9.4 | 10.2 | 8.3 | 8.7 | 9 | 9.6 | 10.5 | 8.5 | 8.9 | 9.3 | 9.9 | 10.8 | 8.8 | 9.2 | 9.5 | 10.2 | 11.1 | A | - | - | - | - | 2015-4-1 | 2019-04-01 | 2020-04-01
Q-LASFPH3S | 795453 | 799450 | 1.75803 | 1.75965 | 1.76712 | 1.77409 | 1.77541 | 1.77653 | 1.78098 | 1.784115 | 1.78704 | 1.789992 | 1.790824 | 1.791602 | 1.795101 | 1.795256 | 1.799438 | 1.807566 | 1.808587 | 1.817388 | 1.825664 | 1.830767 | 1.840027 | 45.25 | 45.01 | 22.1 | 0.017574 | 0.017763 | 0.013458 | 0.005877 | 0.005264 | 0.009446 | 0.022132 | 0.009822 | 0.008276 | 0.022639 | 0.01429 | 0.008614 | 0.009149 | 0.03144 | 0.7658 | 0.3344 | 0.2995 | 0.5375 | 1.2594 | 0.5589 | 0.4709 | 1.2882 | 0.8045 | 0.4849 | 0.5151 | 1.77 | 0.0019 | -0.0095 | 3.14195165 | -0.0129889243 | -0.000159736617 | 0.0279148154 | 0.000509887221 | 1.32658761e-05 | 5.1483904e-07 | 0 | 0 | 0.7 | 11.1 | 0.113060928 | 76.2209754 | 0.0452648971 | 0.0265887976 | 0.371328872 | 0.00526870734 | 0.8 | 11 | 59 | 75 | 586 | 628 | 545 | 575 | 688 | 0.849 | 0.489 | 0.36 | 4.83 | 4 | 2 | 1 | 1 | 3 | 660 (7) | 60 | 118.5 | 45.5 | 0.303 | 2.2 | 380/290 | - | 351/283 | 0 | 0.45 | 0.46 | - | 0.06 | 0.13 | 0.22 | 0.39 | 0.56 | 0.69 | 0.79 | 0.87 | 0.92 | 0.949 | 0.966 | 0.977 | 0.986 | 0.99 | 0.993 | 0.995 | 0.997 | 0.998 | 0.998 | 0.998 | 0.998 | 0.995 | 0.992 | 0.994 | 0.999 | 0.994 | 0.991 | 0.98 | 0.964 | 0.92 | 0.73 | 7.3 | 7.6 | 7.9 | 8.5 | 9.2 | 7.2 | 7.5 | 7.8 | 8.3 | 9.1 | 7.1 | 7.4 | 7.7 | 8.3 | 9.1 | 7.1 | 7.4 | 7.7 | 8.3 | 9.1 | 7.2 | 7.5 | 7.8 | 8.4 | 9.3 | 7.3 | 7.7 | 8 | 8.6 | 9.5 | 7.5 | 7.9 | 8.2 | 8.8 | 9.7 | 7.7 | 8.1 | 8.4 | 9.1 | 10 | 7.9 | 8.3 | 8.6 | 9.3 | 10.2 | A | - | - | - | - | 2015-4-1 | 2019-04-01 | 2020-04-01

## dn dT
2023-9-1, 2019-4-1, 2018-9-1, 2018-4-1, 2017-4-1, 2016-12-1, 2016-4-1, 2015-4-1, 2012-4-1, 2011-2-1, 2009-9-1
硝種 Glass type (relative/absolute) | Δn/ΔT -70ºC to -60ºC （1E-6/ºC）， 上段：相対屈折率（参考値），下段：絶対屈折率 | [14 empty] | Δn/ΔT -60ºC to -40ºC （1E-6/ºC），上段：相対屈折率（参考値），下段：絶対屈折率 | [14 empty] | Δn/ΔT -40ºC to -20ºC （1E-6/ºC），上段：相対屈折率，下段：絶対屈折率 | [14 empty] | Δn/ΔT -20ºC to 0ºC （1E-6/ºC），上段：相対屈折率，下段：絶対屈折率 | [14 empty] | Δn/ΔT 0ºC to +20ºC （1E-6/ºC），上段：相対屈折率，下段：絶対屈折率 | [14 empty] | Δn/ΔT +20ºC to +40ºC （1E-6/ºC）， 上段：相対屈折率，下段：絶対屈折率 | [14 empty] | Δn/ΔT +40ºC to +60ºC （1E-6/ºC）， 上段：相対屈折率，下段：絶対屈折率 | [14 empty] | Δn/ΔT +60ºC to +80ºC （1E-6/ºC）， 上段：相対屈折率（参考値），下段：絶対屈折率 | [14 empty] | Δn/ΔT +80ºC to +90ºC （1E-6/ºC）， 上段：相対屈折率（参考値），下段：絶対屈折率
| 1.083 | ｔ | ｓ | A' | r | C | C' | He-Ne | d | e | F | F' | g | h | 0.389 | 1.083 | ｔ | ｓ | A' | r | C | C' | He-Ne | d | e | F | F' | g | h | 0.389 | 1.083 | ｔ | ｓ | A' | r | C | C' | He-Ne | d | e | F | F' | g | h | 0.389 | 1.083 | ｔ | ｓ | A' | r | C | C' | He-Ne | d | e | F | F' | g | h | 0.389 | 1.083 | ｔ | ｓ | A' | r | C | C' | He-Ne | d | e | F | F' | g | h | 0.389 | 1.083 | ｔ | ｓ | A' | r | C | C' | He-Ne | d | e | F | F' | g | h | 0.389 | 1.083 | t | ｓ | A' | r | C | C' | He-Ne | d | e | F | F' | g | h | 0.389 | 1.083 | t | ｓ | A' | r | C | C' | He-Ne | d | e | F | F' | g | h | 0.389 | 1.083 | t | ｓ | A' | r | C | C' | He-Ne | d | e | F | F' | g | h | 0.389
Q-FK01AS (rel.) | -3.9 | -3.8 | -3.8 | -3.7 | -3.7 | -3.7 | -3.6 | -3.6 | -3.6 | -3.5 | -3.4 | -3.4 | -3.2 | -3.1 | -3 | -4.3 | -4.3 | -4.2 | -4.2 | -4.1 | -4.1 | -4.1 | -4.1 | -4 | -3.9 | -3.8 | -3.8 | -3.6 | -3.5 | -3.4 | -4.8 | -4.8 | -4.7 | -4.6 | -4.6 | -4.6 | -4.5 | -4.5 | -4.5 | -4.4 | -4.3 | -4.3 | -4.1 | -3.9 | -3.9 | -5.2 | -5.1 | -5.1 | -5 | -5 | -4.9 | -4.9 | -4.9 | -4.9 | -4.8 | -4.7 | -4.6 | -4.5 | -4.3 | -4.2 | -5.5 | -5.5 | -5.4 | -5.4 | -5.3 | -5.3 | -5.3 | -5.2 | -5.2 | -5.1 | -5 | -5 | -4.8 | -4.6 | -4.5 | -5.8 | -5.8 | -5.7 | -5.6 | -5.6 | -5.6 | -5.5 | -5.5 | -5.5 | -5.4 | -5.3 | -5.2 | -5.1 | -4.9 | -4.8 | -6.1 | -6 | -5.9 | -5.9 | -5.8 | -5.8 | -5.8 | -5.8 | -5.7 | -5.6 | -5.5 | -5.5 | -5.3 | -5.1 | -5 | -6.3 | -6.3 | -6.2 | -6.1 | -6.1 | -6 | -6 | -6 | -5.9 | -5.9 | -5.7 | -5.7 | -5.5 | -5.3 | -5.3 | -6.4 | -6.4 | -6.4 | -6.3 | -6.2 | -6.2 | -6.2 | -6.1 | -6.1 | -6 | -5.8 | -5.8 | -5.7 | -5.5 | -5.4
Q-FK01AS (abs.) | -6.6 | -6.6 | -6.5 | -6.5 | -6.5 | -6.4 | -6.4 | -6.4 | -6.4 | -6.3 | -6.2 | -6.2 | -6 | -5.9 | -5.8 | -6.7 | -6.7 | -6.6 | -6.6 | -6.5 | -6.5 | -6.5 | -6.5 | -6.4 | -6.4 | -6.3 | -6.2 | -6.1 | -6 | -5.9 | -6.8 | -6.8 | -6.7 | -6.7 | -6.6 | -6.6 | -6.6 | -6.6 | -6.5 | -6.5 | -6.3 | -6.3 | -6.2 | -6 | -5.9 | -6.9 | -6.9 | -6.8 | -6.7 | -6.7 | -6.7 | -6.7 | -6.6 | -6.6 | -6.5 | -6.4 | -6.4 | -6.2 | -6.1 | -6 | -7 | -7 | -6.9 | -6.8 | -6.8 | -6.8 | -6.7 | -6.7 | -6.7 | -6.6 | -6.5 | -6.5 | -6.3 | -6.2 | -6.1 | -7.1 | -7.1 | -7 | -6.9 | -6.9 | -6.9 | -6.8 | -6.8 | -6.8 | -6.7 | -6.6 | -6.6 | -6.4 | -6.2 | -6.2 | -7.2 | -7.2 | -7.1 | -7 | -7 | -6.9 | -6.9 | -6.9 | -6.9 | -6.8 | -6.7 | -6.6 | -6.5 | -6.3 | -6.2 | -7.3 | -7.3 | -7.2 | -7.1 | -7.1 | -7 | -7 | -7 | -6.9 | -6.9 | -6.7 | -6.7 | -6.6 | -6.4 | -6.3 | -7.4 | -7.3 | -7.3 | -7.2 | -7.1 | -7.1 | -7.1 | -7.1 | -7 | -6.9 | -6.8 | -6.8 | -6.6 | -6.4 | -6.4
Q-FKH1S (rel.) | -4.6 | -4.6 | -4.5 | -4.4 | -4.4 | -4.3 | -4.3 | -4.3 | -4.3 | -4.2 | -4 | -4 | -3.9 | -3.8 | -3.7 | -5 | -5 | -4.9 | -4.9 | -4.8 | -4.8 | -4.8 | -4.7 | -4.7 | -4.6 | -4.5 | -4.5 | -4.3 | -4.2 | -4.1 | -5.5 | -5.5 | -5.4 | -5.3 | -5.3 | -5.2 | -5.2 | -5.2 | -5.2 | -5.1 | -4.9 | -4.9 | -4.8 | -4.6 | -4.5 | -5.9 | -5.9 | -5.8 | -5.7 | -5.7 | -5.6 | -5.6 | -5.6 | -5.5 | -5.5 | -5.3 | -5.3 | -5.1 | -5 | -4.9 | -6.2 | -6.2 | -6.1 | -6.1 | -6 | -6 | -5.9 | -5.9 | -5.9 | -5.8 | -5.6 | -5.6 | -5.5 | -5.3 | -5.2 | -6.5 | -6.5 | -6.4 | -6.4 | -6.3 | -6.2 | -6.2 | -6.2 | -6.2 | -6.1 | -5.9 | -5.9 | -5.7 | -5.6 | -5.4 | -6.7 | -6.7 | -6.7 | -6.6 | -6.6 | -6.5 | -6.5 | -6.5 | -6.4 | -6.3 | -6.2 | -6.1 | -6 | -5.8 | -5.7 | -7 | -6.9 | -6.9 | -6.8 | -6.8 | -6.7 | -6.7 | -6.7 | -6.6 | -6.5 | -6.4 | -6.4 | -6.2 | -6 | -5.9 | -7.1 | -7.1 | -7.1 | -7 | -6.9 | -6.9 | -6.9 | -6.8 | -6.8 | -6.7 | -6.5 | -6.5 | -6.3 | -6.1 | -6
Q-FKH1S (abs.) | -7.3 | -7.3 | -7.2 | -7.2 | -7.2 | -7.1 | -7.1 | -7.1 | -7 | -7 | -6.9 | -6.8 | -6.7 | -6.6 | -6.5 | -7.4 | -7.4 | -7.3 | -7.3 | -7.2 | -7.2 | -7.2 | -7.2 | -7.1 | -7 | -6.9 | -6.9 | -6.8 | -6.7 | -6.6 | -7.5 | -7.5 | -7.4 | -7.4 | -7.3 | -7.3 | -7.3 | -7.2 | -7.2 | -7.1 | -7 | -7 | -6.8 | -6.7 | -6.6 | -7.6 | -7.6 | -7.5 | -7.5 | -7.4 | -7.4 | -7.4 | -7.3 | -7.3 | -7.2 | -7.1 | -7.1 | -6.9 | -6.8 | -6.7 | -7.7 | -7.7 | -7.6 | -7.6 | -7.5 | -7.5 | -7.4 | -7.4 | -7.4 | -7.3 | -7.2 | -7.1 | -7 | -6.8 | -6.7 | -7.8 | -7.8 | -7.7 | -7.6 | -7.6 | -7.6 | -7.5 | -7.5 | -7.5 | -7.4 | -7.2 | -7.2 | -7.1 | -6.9 | -6.8 | -7.9 | -7.9 | -7.8 | -7.7 | -7.7 | -7.6 | -7.6 | -7.6 | -7.6 | -7.5 | -7.3 | -7.3 | -7.1 | -7 | -6.8 | -8 | -8 | -7.9 | -7.8 | -7.8 | -7.7 | -7.7 | -7.7 | -7.6 | -7.6 | -7.4 | -7.4 | -7.2 | -7 | -6.9 | -8 | -8 | -8 | -7.9 | -7.9 | -7.8 | -7.8 | -7.8 | -7.7 | -7.6 | -7.5 | -7.4 | -7.3 | -7.1 | -6.9
Q-FKH2S (rel.) | -4.3 | -4.3 | -4.3 | -4.2 | -4.2 | -4.2 | -4.2 | -4.2 | -4.1 | -4.1 | -3.9 | -3.9 | -3.8 | -3.7 | -3.6 | -4.8 | -4.7 | -4.7 | -4.7 | -4.6 | -4.6 | -4.6 | -4.6 | -4.5 | -4.5 | -4.4 | -4.4 | -4.2 | -4.1 | -4 | -5.2 | -5.2 | -5.2 | -5.1 | -5.1 | -5.1 | -5.1 | -5 | -5 | -4.9 | -4.8 | -4.8 | -4.7 | -4.6 | -4.5 | -5.6 | -5.6 | -5.6 | -5.5 | -5.5 | -5.5 | -5.4 | -5.4 | -5.4 | -5.3 | -5.2 | -5.2 | -5.1 | -4.9 | -4.9 | -6 | -6 | -5.9 | -5.9 | -5.8 | -5.8 | -5.8 | -5.8 | -5.7 | -5.7 | -5.5 | -5.5 | -5.4 | -5.3 | -5.2 | -6.3 | -6.3 | -6.2 | -6.2 | -6.1 | -6.1 | -6.1 | -6 | -6 | -5.9 | -5.8 | -5.8 | -5.7 | -5.5 | -5.4 | -6.5 | -6.5 | -6.5 | -6.4 | -6.4 | -6.3 | -6.3 | -6.3 | -6.2 | -6.2 | -6.1 | -6 | -5.9 | -5.8 | -5.7 | -6.8 | -6.7 | -6.7 | -6.6 | -6.6 | -6.5 | -6.5 | -6.5 | -6.5 | -6.4 | -6.3 | -6.3 | -6.1 | -6 | -5.9 | -6.9 | -6.9 | -6.9 | -6.8 | -6.8 | -6.7 | -6.7 | -6.7 | -6.6 | -6.5 | -6.4 | -6.4 | -6.3 | -6.1 | -6
Q-FKH2S (abs.) | -7 | -7 | -7 | -6.9 | -6.9 | -6.9 | -6.9 | -6.9 | -6.8 | -6.8 | -6.7 | -6.7 | -6.6 | -6.5 | -6.4 | -7.1 | -7.1 | -7 | -7 | -7 | -6.9 | -6.9 | -6.9 | -6.9 | -6.8 | -6.7 | -6.7 | -6.6 | -6.5 | -6.4 | -7.2 | -7.2 | -7.1 | -7.1 | -7.1 | -7 | -7 | -7 | -7 | -6.9 | -6.8 | -6.8 | -6.7 | -6.6 | -6.5 | -7.3 | -7.3 | -7.2 | -7.2 | -7.2 | -7.1 | -7.1 | -7.1 | -7.1 | -7 | -6.9 | -6.9 | -6.8 | -6.7 | -6.6 | -7.4 | -7.4 | -7.3 | -7.3 | -7.3 | -7.2 | -7.2 | -7.2 | -7.2 | -7.1 | -7 | -7 | -6.9 | -6.8 | -6.7 | -7.5 | -7.5 | -7.5 | -7.4 | -7.4 | -7.3 | -7.3 | -7.3 | -7.3 | -7.2 | -7.1 | -7.1 | -7 | -6.8 | -6.7 | -7.6 | -7.6 | -7.6 | -7.5 | -7.5 | -7.4 | -7.4 | -7.4 | -7.4 | -7.3 | -7.2 | -7.2 | -7 | -6.9 | -6.8 | -7.7 | -7.7 | -7.7 | -7.6 | -7.6 | -7.5 | -7.5 | -7.5 | -7.5 | -7.4 | -7.3 | -7.3 | -7.1 | -7 | -6.9 | -7.8 | -7.8 | -7.7 | -7.7 | -7.7 | -7.6 | -7.6 | -7.6 | -7.5 | -7.5 | -7.3 | -7.3 | -7.2 | -7 | -7
Q-PSKH1S (rel.) | -4.6 | -4.6 | -4.5 | -4.5 | -4.4 | -4.3 | -4.3 | -4.3 | -4.2 | -4.1 | -4 | -3.9 | -3.7 | -3.5 | -3.4 | -4.9 | -4.9 | -4.8 | -4.8 | -4.7 | -4.7 | -4.7 | -4.6 | -4.6 | -4.5 | -4.3 | -4.3 | -4 | -3.8 | -3.7 | -5.3 | -5.3 | -5.2 | -5.1 | -5.1 | -5 | -5 | -5 | -4.9 | -4.8 | -4.6 | -4.6 | -4.4 | -4.1 | -4 | -5.5 | -5.5 | -5.4 | -5.4 | -5.3 | -5.3 | -5.3 | -5.2 | -5.2 | -5.1 | -4.9 | -4.8 | -4.6 | -4.4 | -4.2 | -5.7 | -5.7 | -5.6 | -5.6 | -5.5 | -5.5 | -5.4 | -5.4 | -5.3 | -5.2 | -5 | -5 | -4.8 | -4.5 | -4.3 | -5.9 | -5.9 | -5.8 | -5.7 | -5.7 | -5.6 | -5.6 | -5.6 | -5.5 | -5.4 | -5.2 | -5.1 | -4.9 | -4.6 | -4.4 | -6 | -6 | -5.9 | -5.8 | -5.8 | -5.7 | -5.7 | -5.7 | -5.6 | -5.5 | -5.3 | -5.2 | -5 | -4.7 | -4.5 | -6.1 | -6 | -5.9 | -5.9 | -5.8 | -5.8 | -5.8 | -5.7 | -5.7 | -5.5 | -5.3 | -5.3 | -5 | -4.7 | -4.5 | -6.1 | -6.1 | -6 | -5.9 | -5.9 | -5.8 | -5.8 | -5.8 | -5.7 | -5.6 | -5.4 | -5.3 | -5 | -4.7 | -4.5
Q-PSKH1S (abs.) | -7.5 | -7.5 | -7.4 | -7.4 | -7.3 | -7.3 | -7.3 | -7.3 | -7.2 | -7.1 | -7 | -6.9 | -6.7 | -6.5 | -6.4 | -7.5 | -7.5 | -7.4 | -7.3 | -7.3 | -7.2 | -7.2 | -7.2 | -7.1 | -7.1 | -6.9 | -6.9 | -6.7 | -6.5 | -6.3 | -7.4 | -7.4 | -7.3 | -7.3 | -7.2 | -7.2 | -7.2 | -7.1 | -7.1 | -7 | -6.8 | -6.8 | -6.6 | -6.4 | -6.2 | -7.4 | -7.3 | -7.3 | -7.2 | -7.2 | -7.1 | -7.1 | -7.1 | -7 | -6.9 | -6.7 | -6.7 | -6.5 | -6.3 | -6.1 | -7.3 | -7.3 | -7.2 | -7.2 | -7.1 | -7 | -7 | -7 | -6.9 | -6.8 | -6.7 | -6.6 | -6.4 | -6.2 | -6 | -7.2 | -7.2 | -7.2 | -7.1 | -7 | -7 | -7 | -7 | -6.9 | -6.8 | -6.6 | -6.6 | -6.3 | -6.1 | -5.9 | -7.2 | -7.2 | -7.1 | -7 | -7 | -6.9 | -6.9 | -6.9 | -6.8 | -6.7 | -6.5 | -6.5 | -6.2 | -6 | -5.8 | -7.1 | -7.1 | -7 | -7 | -6.9 | -6.9 | -6.8 | -6.8 | -6.7 | -6.6 | -6.4 | -6.4 | -6.1 | -5.9 | -5.7 | -7.1 | -7.1 | -7 | -6.9 | -6.9 | -6.8 | -6.8 | -6.8 | -6.7 | -6.6 | -6.4 | -6.3 | -6.1 | -5.8 | -5.6
Q-PSKH2S (rel.) | -1.7 | -1.7 | -1.6 | -1.6 | -1.5 | -1.4 | -1.4 | -1.4 | -1.3 | -1.2 | -1 | -1 | -0.7 | -0.5 | -0.4 | -2 | -2 | -1.9 | -1.8 | -1.7 | -1.7 | -1.7 | -1.6 | -1.6 | -1.4 | -1.2 | -1.2 | -1 | -0.7 | -0.6 | -2.2 | -2.2 | -2.1 | -2 | -2 | -1.9 | -1.9 | -1.9 | -1.8 | -1.7 | -1.5 | -1.4 | -1.2 | -0.9 | -0.8 | -2.4 | -2.4 | -2.3 | -2.2 | -2.1 | -2.1 | -2 | -2 | -1.9 | -1.8 | -1.6 | -1.5 | -1.3 | -1 | -0.8 | -2.5 | -2.5 | -2.4 | -2.3 | -2.2 | -2.1 | -2.1 | -2.1 | -2 | -1.9 | -1.6 | -1.6 | -1.3 | -1 | -0.9 | -2.5 | -2.5 | -2.4 | -2.3 | -2.2 | -2.2 | -2.1 | -2.1 | -2 | -1.9 | -1.6 | -1.6 | -1.3 | -1 | -0.8 | -2.5 | -2.5 | -2.4 | -2.3 | -2.2 | -2.1 | -2.1 | -2.1 | -2 | -1.9 | -1.6 | -1.6 | -1.3 | -1 | -0.8 | -2.5 | -2.5 | -2.3 | -2.3 | -2.2 | -2.1 | -2.1 | -2.1 | -1.9 | -1.8 | -1.5 | -1.5 | -1.2 | -0.9 | -0.7 | -2.5 | -2.4 | -2.4 | -2.2 | -2.1 | -2.1 | -2 | -2 | -1.9 | -1.8 | -1.5 | -1.4 | -1.1 | -0.8 | -0.6
Q-PSKH2S (abs.) | -4.7 | -4.7 | -4.6 | -4.5 | -4.5 | -4.4 | -4.4 | -4.4 | -4.3 | -4.2 | -4 | -4 | -3.8 | -3.6 | -3.5 | -4.6 | -4.5 | -4.5 | -4.4 | -4.3 | -4.3 | -4.3 | -4.2 | -4.2 | -4.1 | -3.9 | -3.9 | -3.6 | -3.4 | -3.3 | -4.4 | -4.4 | -4.3 | -4.2 | -4.2 | -4.1 | -4.1 | -4.1 | -4 | -3.9 | -3.7 | -3.7 | -3.4 | -3.2 | -3 | -4.2 | -4.2 | -4.1 | -4.1 | -4 | -3.9 | -3.9 | -3.9 | -3.8 | -3.7 | -3.5 | -3.5 | -3.2 | -3 | -2.8 | -4.1 | -4 | -4 | -3.9 | -3.8 | -3.7 | -3.7 | -3.7 | -3.6 | -3.5 | -3.3 | -3.2 | -3 | -2.7 | -2.5 | -3.9 | -3.9 | -3.8 | -3.7 | -3.6 | -3.6 | -3.5 | -3.5 | -3.4 | -3.3 | -3.1 | -3 | -2.8 | -2.5 | -2.3 | -3.7 | -3.7 | -3.6 | -3.5 | -3.5 | -3.4 | -3.4 | -3.3 | -3.2 | -3.1 | -2.9 | -2.8 | -2.5 | -2.2 | -2 | -3.6 | -3.6 | -3.4 | -3.4 | -3.3 | -3.2 | -3.2 | -3.2 | -3 | -2.9 | -2.7 | -2.6 | -2.3 | -2 | -1.8 | -3.5 | -3.4 | -3.3 | -3.2 | -3.2 | -3.1 | -3 | -3 | -2.9 | -2.8 | -2.5 | -2.5 | -2.2 | -1.8 | -1.6
Q-PSKH4S (rel.) | -1 | -1 | -0.9 | -0.9 | -0.8 | -0.7 | -0.7 | -0.7 | -0.6 | -0.5 | -0.4 | -0.3 | -0.1 | 0.1 | 0.2 | -1.3 | -1.3 | -1.2 | -1.1 | -1.1 | -1 | -1 | -1 | -0.9 | -0.8 | -0.6 | -0.6 | -0.4 | -0.1 | -0.1 | -1.5 | -1.5 | -1.5 | -1.4 | -1.3 | -1.3 | -1.2 | -1.2 | -1.1 | -1.1 | -0.9 | -0.8 | -0.6 | -0.4 | -0.3 | -1.7 | -1.7 | -1.6 | -1.6 | -1.5 | -1.4 | -1.4 | -1.4 | -1.3 | -1.2 | -1 | -1 | -0.7 | -0.5 | -0.4 | -1.8 | -1.8 | -1.8 | -1.7 | -1.6 | -1.5 | -1.5 | -1.5 | -1.4 | -1.3 | -1.1 | -1.1 | -0.8 | -0.6 | -0.4 | -1.9 | -1.9 | -1.8 | -1.7 | -1.7 | -1.6 | -1.6 | -1.6 | -1.5 | -1.4 | -1.1 | -1.1 | -0.8 | -0.6 | -0.5 | -1.9 | -1.9 | -1.9 | -1.8 | -1.7 | -1.6 | -1.6 | -1.6 | -1.5 | -1.4 | -1.2 | -1.1 | -0.8 | -0.6 | -0.4 | -1.9 | -1.9 | -1.8 | -1.8 | -1.7 | -1.6 | -1.6 | -1.6 | -1.5 | -1.4 | -1.1 | -1.1 | -0.8 | -0.5 | -0.4 | -1.9 | -1.9 | -1.9 | -1.8 | -1.7 | -1.6 | -1.6 | -1.5 | -1.4 | -1.3 | -1.1 | -1.1 | -0.7 | -0.4 | -0.3
Q-PSKH4S (abs.) | -3.9 | -3.9 | -3.8 | -3.8 | -3.7 | -3.7 | -3.7 | -3.6 | -3.6 | -3.5 | -3.4 | -3.3 | -3.1 | -2.9 | -2.9 | -3.8 | -3.8 | -3.7 | -3.7 | -3.6 | -3.6 | -3.5 | -3.5 | -3.5 | -3.4 | -3.2 | -3.2 | -3 | -2.8 | -2.7 | -3.7 | -3.7 | -3.6 | -3.5 | -3.5 | -3.4 | -3.4 | -3.4 | -3.3 | -3.2 | -3.1 | -3 | -2.8 | -2.6 | -2.5 | -3.5 | -3.5 | -3.5 | -3.4 | -3.3 | -3.3 | -3.3 | -3.2 | -3.2 | -3.1 | -2.9 | -2.9 | -2.6 | -2.4 | -2.3 | -3.4 | -3.4 | -3.3 | -3.3 | -3.2 | -3.1 | -3.1 | -3.1 | -3 | -2.9 | -2.7 | -2.7 | -2.4 | -2.2 | -2.1 | -3.3 | -3.3 | -3.2 | -3.1 | -3 | -3 | -3 | -2.9 | -2.9 | -2.8 | -2.6 | -2.5 | -2.3 | -2 | -1.9 | -3.1 | -3.1 | -3.1 | -3 | -2.9 | -2.8 | -2.8 | -2.8 | -2.7 | -2.6 | -2.4 | -2.4 | -2.1 | -1.8 | -1.7 | -3 | -3 | -2.9 | -2.8 | -2.8 | -2.7 | -2.7 | -2.6 | -2.6 | -2.5 | -2.2 | -2.2 | -1.9 | -1.6 | -1.5 | -2.9 | -2.9 | -2.8 | -2.7 | -2.7 | -2.6 | -2.6 | -2.5 | -2.4 | -2.3 | -2.1 | -2.1 | -1.8 | -1.5 | -1.3
Q-PSKH52S (rel.) | -1.2 | -1.2 | -1.1 | -1 | -1 | -0.9 | -0.9 | -0.9 | -0.8 | -0.7 | -0.5 | -0.4 | -0.2 | 0 | 0.2 | -1.5 | -1.4 | -1.4 | -1.3 | -1.2 | -1.1 | -1.1 | -1.1 | -1 | -0.9 | -0.7 | -0.7 | -0.4 | -0.2 | 0 | -1.7 | -1.7 | -1.6 | -1.5 | -1.4 | -1.3 | -1.3 | -1.3 | -1.2 | -1.1 | -0.9 | -0.8 | -0.6 | -0.3 | -0.2 | -1.8 | -1.8 | -1.7 | -1.6 | -1.5 | -1.5 | -1.4 | -1.4 | -1.3 | -1.2 | -1 | -0.9 | -0.7 | -0.4 | -0.2 | -1.9 | -1.9 | -1.7 | -1.7 | -1.6 | -1.5 | -1.5 | -1.5 | -1.3 | -1.2 | -1 | -0.9 | -0.7 | -0.4 | -0.2 | -1.9 | -1.9 | -1.8 | -1.7 | -1.6 | -1.5 | -1.5 | -1.4 | -1.3 | -1.2 | -1 | -0.9 | -0.6 | -0.4 | -0.2 | -1.9 | -1.8 | -1.7 | -1.6 | -1.6 | -1.5 | -1.4 | -1.4 | -1.3 | -1.2 | -0.9 | -0.9 | -0.6 | -0.3 | -0.1 | -1.8 | -1.8 | -1.7 | -1.6 | -1.5 | -1.4 | -1.4 | -1.3 | -1.2 | -1.1 | -0.8 | -0.8 | -0.5 | -0.2 | 0 | -1.8 | -1.7 | -1.7 | -1.5 | -1.4 | -1.3 | -1.3 | -1.3 | -1.1 | -1 | -0.7 | -0.7 | -0.4 | -0.1 | 0.2
Q-PSKH52S (abs.) | -4.2 | -4.2 | -4.1 | -4 | -4 | -3.9 | -3.9 | -3.9 | -3.8 | -3.7 | -3.5 | -3.5 | -3.3 | -3.1 | -2.9 | -4 | -4 | -3.9 | -3.9 | -3.8 | -3.7 | -3.7 | -3.7 | -3.6 | -3.5 | -3.3 | -3.3 | -3.1 | -2.9 | -2.7 | -3.8 | -3.8 | -3.7 | -3.7 | -3.6 | -3.5 | -3.5 | -3.5 | -3.4 | -3.3 | -3.1 | -3.1 | -2.8 | -2.6 | -2.5 | -3.7 | -3.6 | -3.5 | -3.5 | -3.4 | -3.3 | -3.3 | -3.3 | -3.2 | -3.1 | -2.9 | -2.8 | -2.6 | -2.4 | -2.2 | -3.5 | -3.4 | -3.3 | -3.3 | -3.2 | -3.1 | -3.1 | -3.1 | -3 | -2.8 | -2.6 | -2.6 | -2.3 | -2.1 | -1.9 | -3.3 | -3.3 | -3.2 | -3.1 | -3 | -2.9 | -2.9 | -2.9 | -2.7 | -2.6 | -2.4 | -2.4 | -2.1 | -1.8 | -1.6 | -3.1 | -3.1 | -3 | -2.9 | -2.8 | -2.7 | -2.7 | -2.6 | -2.5 | -2.4 | -2.1 | -2.1 | -1.8 | -1.6 | -1.4 | -2.9 | -2.9 | -2.8 | -2.7 | -2.6 | -2.5 | -2.5 | -2.4 | -2.3 | -2.2 | -1.9 | -1.9 | -1.6 | -1.3 | -1.1 | -2.8 | -2.7 | -2.6 | -2.5 | -2.4 | -2.3 | -2.3 | -2.3 | -2.2 | -2 | -1.7 | -1.7 | -1.4 | -1.1 | -0.9
Q-SK15S (rel.) | 3.3 | 3.3 | 3.4 | 3.5 | 3.6 | 3.7 | 3.7 | 3.7 | 3.8 | 4 | 4.2 | 4.3 | 4.6 | 4.9 | 5 | 3.1 | 3.1 | 3.2 | 3.3 | 3.4 | 3.5 | 3.5 | 3.5 | 3.6 | 3.8 | 4.1 | 4.1 | 4.4 | 4.7 | 4.9 | 2.9 | 3 | 3.1 | 3.2 | 3.3 | 3.3 | 3.4 | 3.4 | 3.5 | 3.7 | 4 | 4 | 4.3 | 4.7 | 4.9 | 2.9 | 2.9 | 3 | 3.1 | 3.2 | 3.3 | 3.3 | 3.4 | 3.5 | 3.6 | 4 | 4 | 4.4 | 4.7 | 4.9 | 2.9 | 2.9 | 3 | 3.1 | 3.2 | 3.3 | 3.4 | 3.4 | 3.5 | 3.7 | 4 | 4.1 | 4.4 | 4.8 | 5 | 2.9 | 3 | 3.1 | 3.2 | 3.3 | 3.4 | 3.4 | 3.5 | 3.6 | 3.8 | 4.1 | 4.2 | 4.6 | 5 | 5.2 | 3 | 3.1 | 3.2 | 3.3 | 3.4 | 3.5 | 3.6 | 3.6 | 3.7 | 3.9 | 4.3 | 4.3 | 4.7 | 5.1 | 5.4 | 3.1 | 3.2 | 3.3 | 3.4 | 3.6 | 3.7 | 3.7 | 3.7 | 3.9 | 4.1 | 4.5 | 4.5 | 4.9 | 5.4 | 5.6 | 3.2 | 3.3 | 3.4 | 3.6 | 3.7 | 3.8 | 3.8 | 3.9 | 4 | 4.2 | 4.6 | 4.7 | 5.1 | 5.5 | 5.8
Q-SK15S (abs.) | 0.3 | 0.3 | 0.4 | 0.5 | 0.6 | 0.7 | 0.7 | 0.7 | 0.8 | 0.9 | 1.2 | 1.2 | 1.5 | 1.8 | 1.9 | 0.5 | 0.5 | 0.6 | 0.7 | 0.8 | 0.9 | 0.9 | 0.9 | 1 | 1.2 | 1.4 | 1.4 | 1.7 | 2 | 2.2 | 0.8 | 0.8 | 0.9 | 1 | 1.1 | 1.2 | 1.2 | 1.2 | 1.3 | 1.5 | 1.7 | 1.8 | 2.1 | 2.4 | 2.6 | 1 | 1.1 | 1.2 | 1.3 | 1.3 | 1.4 | 1.5 | 1.5 | 1.6 | 1.8 | 2.1 | 2.1 | 2.4 | 2.8 | 3 | 1.3 | 1.3 | 1.4 | 1.5 | 1.6 | 1.7 | 1.7 | 1.8 | 1.9 | 2.1 | 2.4 | 2.4 | 2.8 | 3.1 | 3.4 | 1.5 | 1.6 | 1.7 | 1.8 | 1.9 | 2 | 2 | 2.1 | 2.2 | 2.4 | 2.7 | 2.7 | 3.1 | 3.5 | 3.7 | 1.8 | 1.8 | 2 | 2.1 | 2.2 | 2.3 | 2.3 | 2.3 | 2.5 | 2.7 | 3 | 3.1 | 3.5 | 3.9 | 4.1 | 2.1 | 2.1 | 2.2 | 2.3 | 2.5 | 2.6 | 2.6 | 2.6 | 2.8 | 3 | 3.3 | 3.4 | 3.8 | 4.2 | 4.5 | 2.2 | 2.3 | 2.4 | 2.6 | 2.7 | 2.8 | 2.8 | 2.8 | 3 | 3.2 | 3.6 | 3.6 | 4.1 | 4.5 | 4.8
Q-SK52S (rel.) | 4.4 | 4.4 | 4.5 | 4.6 | 4.7 | 4.8 | 4.8 | 4.8 | 4.9 | 5.1 | 5.3 | 5.4 | 5.7 | 6 | 6.2 | 4.2 | 4.2 | 4.3 | 4.4 | 4.5 | 4.6 | 4.6 | 4.6 | 4.7 | 4.9 | 5.2 | 5.2 | 5.5 | 5.8 | 6 | 4 | 4.1 | 4.2 | 4.3 | 4.4 | 4.4 | 4.5 | 4.5 | 4.6 | 4.7 | 5 | 5.1 | 5.4 | 5.8 | 6 | 4 | 4 | 4.1 | 4.2 | 4.3 | 4.4 | 4.4 | 4.4 | 4.6 | 4.7 | 5 | 5.1 | 5.4 | 5.8 | 6 | 4 | 4 | 4.1 | 4.2 | 4.3 | 4.4 | 4.4 | 4.5 | 4.6 | 4.7 | 5.1 | 5.1 | 5.5 | 5.8 | 6 | 4 | 4 | 4.2 | 4.3 | 4.4 | 4.5 | 4.5 | 4.5 | 4.7 | 4.8 | 5.1 | 5.2 | 5.6 | 5.9 | 6.2 | 4.1 | 4.1 | 4.3 | 4.4 | 4.5 | 4.6 | 4.6 | 4.6 | 4.8 | 4.9 | 5.3 | 5.3 | 5.7 | 6.1 | 6.3 | 4.2 | 4.2 | 4.4 | 4.5 | 4.6 | 4.7 | 4.7 | 4.8 | 4.9 | 5.1 | 5.4 | 5.5 | 5.9 | 6.3 | 6.5 | 4.3 | 4.3 | 4.4 | 4.6 | 4.7 | 4.8 | 4.8 | 4.9 | 5 | 5.2 | 5.5 | 5.6 | 6 | 6.5 | 6.7
Q-SK52S (abs.) | 1.5 | 1.5 | 1.6 | 1.7 | 1.8 | 1.8 | 1.9 | 1.9 | 2 | 2.1 | 2.3 | 2.4 | 2.7 | 3 | 3.1 | 1.7 | 1.7 | 1.8 | 1.9 | 2 | 2 | 2.1 | 2.1 | 2.2 | 2.3 | 2.6 | 2.6 | 2.9 | 3.2 | 3.4 | 1.9 | 2 | 2.1 | 2.1 | 2.2 | 2.3 | 2.3 | 2.4 | 2.5 | 2.6 | 2.9 | 2.9 | 3.2 | 3.5 | 3.7 | 2.2 | 2.2 | 2.3 | 2.4 | 2.5 | 2.6 | 2.6 | 2.6 | 2.7 | 2.9 | 3.2 | 3.2 | 3.5 | 3.9 | 4.1 | 2.4 | 2.4 | 2.6 | 2.6 | 2.7 | 2.8 | 2.9 | 2.9 | 3 | 3.1 | 3.4 | 3.5 | 3.8 | 4.2 | 4.4 | 2.7 | 2.7 | 2.8 | 2.9 | 3 | 3.1 | 3.1 | 3.1 | 3.3 | 3.4 | 3.7 | 3.8 | 4.2 | 4.5 | 4.7 | 2.9 | 2.9 | 3.1 | 3.2 | 3.3 | 3.4 | 3.4 | 3.4 | 3.5 | 3.7 | 4 | 4.1 | 4.5 | 4.9 | 5.1 | 3.1 | 3.2 | 3.3 | 3.4 | 3.5 | 3.6 | 3.7 | 3.7 | 3.8 | 4 | 4.3 | 4.4 | 4.8 | 5.2 | 5.4 | 3.3 | 3.4 | 3.5 | 3.6 | 3.7 | 3.8 | 3.8 | 3.9 | 4 | 4.2 | 4.5 | 4.6 | 5 | 5.4 | 5.7
Q-SK55S (rel.) | 3.5 | 3.5 | 3.6 | 3.7 | 3.8 | 3.9 | 3.9 | 3.9 | 4 | 4.1 | 4.3 | 4.4 | 4.6 | 4.9 | 5 | 3.3 | 3.3 | 3.4 | 3.5 | 3.6 | 3.7 | 3.7 | 3.7 | 3.8 | 3.9 | 4.1 | 4.2 | 4.5 | 4.7 | 4.9 | 3.1 | 3.1 | 3.2 | 3.3 | 3.4 | 3.5 | 3.5 | 3.5 | 3.6 | 3.7 | 4 | 4 | 4.3 | 4.6 | 4.8 | 3 | 3 | 3.1 | 3.2 | 3.3 | 3.4 | 3.4 | 3.5 | 3.6 | 3.7 | 3.9 | 4 | 4.3 | 4.6 | 4.7 | 3 | 3 | 3.1 | 3.2 | 3.3 | 3.4 | 3.4 | 3.4 | 3.6 | 3.7 | 4 | 4 | 4.3 | 4.6 | 4.8 | 3 | 3 | 3.1 | 3.2 | 3.3 | 3.4 | 3.5 | 3.5 | 3.6 | 3.7 | 4 | 4.1 | 4.4 | 4.7 | 4.9 | 3.1 | 3.1 | 3.2 | 3.3 | 3.4 | 3.5 | 3.5 | 3.6 | 3.7 | 3.8 | 4.1 | 4.2 | 4.5 | 4.9 | 5 | 3.1 | 3.2 | 3.3 | 3.4 | 3.5 | 3.6 | 3.6 | 3.7 | 3.8 | 3.9 | 4.2 | 4.3 | 4.7 | 5 | 5.2 | 3.2 | 3.3 | 3.3 | 3.5 | 3.6 | 3.7 | 3.7 | 3.8 | 3.9 | 4 | 4.4 | 4.4 | 4.8 | 5.2 | 5.3
Q-SK55S (abs.) | 0.6 | 0.6 | 0.7 | 0.8 | 0.9 | 0.9 | 0.9 | 1 | 1 | 1.1 | 1.3 | 1.4 | 1.6 | 1.9 | 2 | 0.8 | 0.8 | 0.9 | 1 | 1 | 1.1 | 1.1 | 1.1 | 1.2 | 1.3 | 1.5 | 1.6 | 1.8 | 2.1 | 2.2 | 1 | 1 | 1.1 | 1.2 | 1.3 | 1.3 | 1.4 | 1.4 | 1.5 | 1.6 | 1.8 | 1.8 | 2.1 | 2.4 | 2.5 | 1.2 | 1.2 | 1.3 | 1.4 | 1.5 | 1.6 | 1.6 | 1.6 | 1.7 | 1.8 | 2.1 | 2.1 | 2.4 | 2.7 | 2.8 | 1.4 | 1.4 | 1.6 | 1.6 | 1.7 | 1.8 | 1.8 | 1.9 | 2 | 2.1 | 2.3 | 2.4 | 2.7 | 3 | 3.2 | 1.6 | 1.7 | 1.8 | 1.9 | 2 | 2.1 | 2.1 | 2.1 | 2.2 | 2.3 | 2.6 | 2.7 | 3 | 3.3 | 3.5 | 1.9 | 1.9 | 2 | 2.1 | 2.2 | 2.3 | 2.3 | 2.3 | 2.5 | 2.6 | 2.9 | 2.9 | 3.3 | 3.6 | 3.8 | 2.1 | 2.1 | 2.2 | 2.3 | 2.4 | 2.5 | 2.6 | 2.6 | 2.7 | 2.9 | 3.2 | 3.2 | 3.6 | 3.9 | 4.1 | 2.2 | 2.3 | 2.4 | 2.5 | 2.6 | 2.7 | 2.7 | 2.8 | 2.9 | 3 | 3.4 | 3.4 | 3.8 | 4.1 | 4.3
Q-SF6S (rel.) | -0.8 | -0.7 | -0.4 | -0.1 | 0.1 | 0.3 | 0.4 | 0.5 | 0.8 | 1.2 | 2.1 | 2.2 | 3.5 | 5.1 | 6.4 | -1 | -0.9 | -0.6 | -0.3 | -0.1 | 0.2 | 0.2 | 0.3 | 0.7 | 1.1 | 2 | 2.2 | 3.6 | 5.3 | 6.6 | -1.1 | -1.1 | -0.7 | -0.5 | -0.2 | 0 | 0.1 | 0.2 | 0.6 | 1 | 2.1 | 2.2 | 3.7 | 5.5 | 7 | -1.2 | -1.1 | -0.8 | -0.5 | -0.3 | 0 | 0.1 | 0.2 | 0.6 | 1.1 | 2.2 | 2.4 | 4 | 5.9 | 7.5 | -1.2 | -1.1 | -0.8 | -0.5 | -0.2 | 0.1 | 0.2 | 0.3 | 0.7 | 1.2 | 2.4 | 2.6 | 4.3 | 6.4 | 8 | -1.2 | -1.1 | -0.7 | -0.4 | -0.1 | 0.2 | 0.3 | 0.4 | 0.8 | 1.4 | 2.7 | 2.9 | 4.7 | 6.9 | 8.7 | -1.1 | -1 | -0.6 | -0.3 | 0 | 0.3 | 0.4 | 0.5 | 1 | 1.6 | 3 | 3.2 | 5.1 | 7.5 | 9.3 | -1 | -0.8 | -0.4 | -0.2 | 0.2 | 0.5 | 0.6 | 0.7 | 1.2 | 1.9 | 3.3 | 3.6 | 5.6 | 8.1 | 10 | -0.8 | -0.7 | -0.4 | 0 | 0.3 | 0.7 | 0.8 | 0.9 | 1.4 | 2.1 | 3.6 | 3.8 | 6 | 8.6 | 10.6
Q-SF6S (abs.) | -4 | -3.9 | -3.6 | -3.4 | -3.2 | -3 | -2.9 | -2.9 | -2.5 | -2.2 | -1.3 | -1.2 | 0.1 | 1.6 | 2.9 | -3.8 | -3.7 | -3.4 | -3.2 | -3 | -2.7 | -2.7 | -2.6 | -2.3 | -1.9 | -0.9 | -0.8 | 0.5 | 2.2 | 3.5 | -3.5 | -3.4 | -3.1 | -2.9 | -2.6 | -2.4 | -2.3 | -2.2 | -1.9 | -1.4 | -0.4 | -0.3 | 1.2 | 3 | 4.4 | -3.2 | -3.2 | -2.8 | -2.6 | -2.3 | -2.1 | -2 | -1.9 | -1.5 | -1 | 0.1 | 0.2 | 1.8 | 3.7 | 5.3 | -3 | -2.9 | -2.5 | -2.3 | -2 | -1.7 | -1.6 | -1.5 | -1.1 | -0.6 | 0.6 | 0.8 | 2.4 | 4.5 | 6.1 | -2.7 | -2.6 | -2.3 | -2 | -1.7 | -1.4 | -1.3 | -1.2 | -0.8 | -0.2 | 1.1 | 1.3 | 3.1 | 5.3 | 7 | -2.4 | -2.3 | -2 | -1.7 | -1.4 | -1 | -0.9 | -0.8 | -0.4 | 0.2 | 1.6 | 1.8 | 3.7 | 6.1 | 7.9 | -2.1 | -2 | -1.7 | -1.4 | -1 | -0.7 | -0.6 | -0.5 | 0 | 0.6 | 2.1 | 2.3 | 4.4 | 6.8 | 8.7 | -1.9 | -1.8 | -1.4 | -1.1 | -0.8 | -0.4 | -0.3 | -0.2 | 0.3 | 0.9 | 2.5 | 2.7 | 4.8 | 7.4 | 9.4
Q-LAK52S (rel.) | 4.3 | 4.3 | 4.4 | 4.5 | 4.6 | 4.7 | 4.7 | 4.8 | 4.9 | 5.1 | 5.4 | 5.4 | 5.8 | 6.1 | 6.4 | 4.1 | 4.1 | 4.2 | 4.3 | 4.4 | 4.5 | 4.6 | 4.6 | 4.7 | 4.9 | 5.2 | 5.3 | 5.7 | 6 | 6.2 | 3.9 | 4 | 4.1 | 4.2 | 4.3 | 4.4 | 4.4 | 4.5 | 4.6 | 4.8 | 5.1 | 5.2 | 5.6 | 5.9 | 6.2 | 3.9 | 3.9 | 4.1 | 4.1 | 4.2 | 4.4 | 4.4 | 4.4 | 4.6 | 4.8 | 5.1 | 5.2 | 5.6 | 5.9 | 6.2 | 3.9 | 3.9 | 4.1 | 4.2 | 4.3 | 4.4 | 4.4 | 4.5 | 4.6 | 4.8 | 5.2 | 5.2 | 5.6 | 6 | 6.3 | 4 | 4 | 4.1 | 4.2 | 4.4 | 4.5 | 4.5 | 4.5 | 4.7 | 4.9 | 5.3 | 5.3 | 5.8 | 6.2 | 6.4 | 4.1 | 4.1 | 4.3 | 4.4 | 4.5 | 4.6 | 4.6 | 4.7 | 4.8 | 5 | 5.4 | 5.5 | 5.9 | 6.3 | 6.6 | 4.2 | 4.2 | 4.4 | 4.5 | 4.6 | 4.7 | 4.8 | 4.8 | 5 | 5.2 | 5.6 | 5.7 | 6.1 | 6.5 | 6.8 | 4.3 | 4.4 | 4.5 | 4.6 | 4.7 | 4.9 | 4.9 | 4.9 | 5.1 | 5.3 | 5.8 | 5.8 | 6.3 | 6.7 | 7
Q-LAK52S (abs.) | 1.2 | 1.3 | 1.4 | 1.4 | 1.5 | 1.6 | 1.6 | 1.7 | 1.8 | 1.9 | 2.3 | 2.3 | 2.6 | 2.9 | 3.1 | 1.4 | 1.5 | 1.6 | 1.7 | 1.7 | 1.8 | 1.9 | 1.9 | 2 | 2.2 | 2.5 | 2.5 | 2.9 | 3.2 | 3.4 | 1.7 | 1.7 | 1.9 | 1.9 | 2 | 2.1 | 2.2 | 2.2 | 2.3 | 2.5 | 2.8 | 2.9 | 3.2 | 3.6 | 3.8 | 2 | 2 | 2.1 | 2.2 | 2.3 | 2.4 | 2.5 | 2.5 | 2.6 | 2.8 | 3.1 | 3.2 | 3.6 | 3.9 | 4.2 | 2.2 | 2.3 | 2.4 | 2.5 | 2.6 | 2.7 | 2.8 | 2.8 | 2.9 | 3.1 | 3.5 | 3.5 | 3.9 | 4.3 | 4.5 | 2.5 | 2.6 | 2.7 | 2.8 | 2.9 | 3 | 3.1 | 3.1 | 3.2 | 3.4 | 3.8 | 3.8 | 4.3 | 4.6 | 4.9 | 2.8 | 2.8 | 3 | 3.1 | 3.2 | 3.3 | 3.3 | 3.4 | 3.5 | 3.7 | 4.1 | 4.2 | 4.6 | 5 | 5.3 | 3.1 | 3.1 | 3.3 | 3.4 | 3.5 | 3.6 | 3.6 | 3.7 | 3.8 | 4 | 4.5 | 4.5 | 4.9 | 5.4 | 5.6 | 3.3 | 3.3 | 3.5 | 3.6 | 3.7 | 3.8 | 3.9 | 3.9 | 4.1 | 4.3 | 4.7 | 4.7 | 5.2 | 5.6 | 5.9
Q-LAK53S (rel.) | 3.8 | 3.8 | 3.9 | 4.1 | 4.2 | 4.3 | 4.3 | 4.3 | 4.5 | 4.7 | 5 | 5.1 | 5.5 | 5.9 | 6.1 | 3.6 | 3.6 | 3.7 | 3.8 | 4 | 4.1 | 4.1 | 4.2 | 4.3 | 4.5 | 4.8 | 4.9 | 5.4 | 5.8 | 6 | 3.4 | 3.4 | 3.6 | 3.7 | 3.8 | 3.9 | 4 | 4 | 4.1 | 4.3 | 4.7 | 4.8 | 5.2 | 5.7 | 5.9 | 3.3 | 3.3 | 3.5 | 3.6 | 3.7 | 3.9 | 3.9 | 3.9 | 4.1 | 4.3 | 4.7 | 4.7 | 5.2 | 5.7 | 5.9 | 3.3 | 3.3 | 3.5 | 3.6 | 3.7 | 3.9 | 3.9 | 3.9 | 4.1 | 4.3 | 4.7 | 4.8 | 5.3 | 5.7 | 6 | 3.4 | 3.4 | 3.5 | 3.7 | 3.8 | 3.9 | 4 | 4 | 4.2 | 4.4 | 4.8 | 4.9 | 5.4 | 5.9 | 6.1 | 3.4 | 3.4 | 3.6 | 3.7 | 3.9 | 4 | 4.1 | 4.1 | 4.3 | 4.5 | 4.9 | 5 | 5.5 | 6 | 6.3 | 3.5 | 3.6 | 3.7 | 3.9 | 4 | 4.1 | 4.2 | 4.2 | 4.4 | 4.6 | 5.1 | 5.1 | 5.7 | 6.2 | 6.5 | 3.6 | 3.6 | 3.8 | 4 | 4.1 | 4.3 | 4.3 | 4.3 | 4.5 | 4.7 | 5.2 | 5.3 | 5.9 | 6.4 | 6.7
Q-LAK53S (abs.) | 0.7 | 0.7 | 0.8 | 0.9 | 1.1 | 1.2 | 1.2 | 1.2 | 1.3 | 1.5 | 1.8 | 1.9 | 2.3 | 2.7 | 2.9 | 0.9 | 0.9 | 1 | 1.1 | 1.3 | 1.4 | 1.4 | 1.4 | 1.6 | 1.7 | 2.1 | 2.1 | 2.6 | 3 | 3.1 | 1.2 | 1.2 | 1.3 | 1.4 | 1.5 | 1.6 | 1.7 | 1.7 | 1.8 | 2 | 2.4 | 2.4 | 2.9 | 3.3 | 3.5 | 1.4 | 1.4 | 1.5 | 1.7 | 1.8 | 1.9 | 1.9 | 2 | 2.1 | 2.3 | 2.7 | 2.7 | 3.2 | 3.6 | 3.9 | 1.7 | 1.7 | 1.8 | 1.9 | 2.1 | 2.2 | 2.2 | 2.3 | 2.4 | 2.6 | 3 | 3 | 3.5 | 4 | 4.2 | 1.9 | 1.9 | 2.1 | 2.2 | 2.3 | 2.5 | 2.5 | 2.5 | 2.7 | 2.9 | 3.3 | 3.4 | 3.9 | 4.3 | 4.6 | 2.2 | 2.2 | 2.3 | 2.5 | 2.6 | 2.7 | 2.8 | 2.8 | 3 | 3.2 | 3.6 | 3.7 | 4.2 | 4.7 | 4.9 | 2.4 | 2.4 | 2.6 | 2.7 | 2.9 | 3 | 3 | 3.1 | 3.3 | 3.5 | 3.9 | 4 | 4.5 | 5 | 5.3 | 2.6 | 2.6 | 2.8 | 2.9 | 3.1 | 3.2 | 3.2 | 3.3 | 3.5 | 3.7 | 4.1 | 4.2 | 4.8 | 5.3 | 5.6
Q-LAF010S (rel.) | 7.8 | 7.8 | 8.1 | 8.2 | 8.4 | 8.5 | 8.6 | 8.6 | 8.8 | 9.1 | 9.6 | 9.6 | 10.2 | 10.8 | 11.2 | 7.6 | 7.7 | 7.9 | 8.1 | 8.2 | 8.4 | 8.4 | 8.5 | 8.7 | 8.9 | 9.4 | 9.5 | 10.1 | 10.7 | 11.1 | 7.5 | 7.6 | 7.8 | 8 | 8.1 | 8.3 | 8.3 | 8.4 | 8.6 | 8.9 | 9.4 | 9.4 | 10.1 | 10.7 | 11.1 | 7.5 | 7.6 | 7.8 | 8 | 8.1 | 8.3 | 8.4 | 8.4 | 8.6 | 8.9 | 9.4 | 9.5 | 10.1 | 10.8 | 11.2 | 7.5 | 7.6 | 7.8 | 8 | 8.2 | 8.4 | 8.4 | 8.5 | 8.7 | 9 | 9.5 | 9.6 | 10.3 | 11 | 11.4 | 7.6 | 7.7 | 8 | 8.2 | 8.3 | 8.5 | 8.6 | 8.6 | 8.9 | 9.1 | 9.7 | 9.8 | 10.5 | 11.2 | 11.6 | 7.8 | 7.9 | 8.1 | 8.3 | 8.5 | 8.7 | 8.7 | 8.8 | 9 | 9.3 | 9.9 | 10 | 10.7 | 11.4 | 11.9 | 8 | 8 | 8.3 | 8.5 | 8.7 | 8.9 | 9 | 9 | 9.3 | 9.6 | 10.2 | 10.3 | 11 | 11.7 | 12.2 | 8.1 | 8.2 | 8.4 | 8.7 | 8.9 | 9.1 | 9.1 | 9.2 | 9.4 | 9.8 | 10.4 | 10.5 | 11.2 | 12 | 12.5
Q-LAF010S (abs.) | 4.6 | 4.7 | 4.9 | 5 | 5.2 | 5.3 | 5.4 | 5.4 | 5.6 | 5.8 | 6.3 | 6.3 | 6.9 | 7.4 | 7.8 | 4.9 | 4.9 | 5.1 | 5.3 | 5.4 | 5.6 | 5.6 | 5.7 | 5.9 | 6.1 | 6.6 | 6.6 | 7.2 | 7.8 | 8.2 | 5.2 | 5.2 | 5.5 | 5.6 | 5.8 | 5.9 | 6 | 6 | 6.2 | 6.5 | 7 | 7 | 7.6 | 8.2 | 8.6 | 5.5 | 5.6 | 5.8 | 6 | 6.1 | 6.3 | 6.3 | 6.4 | 6.6 | 6.9 | 7.4 | 7.4 | 8.1 | 8.7 | 9.1 | 5.8 | 5.9 | 6.1 | 6.3 | 6.5 | 6.7 | 6.7 | 6.7 | 7 | 7.2 | 7.8 | 7.9 | 8.5 | 9.2 | 9.6 | 6.2 | 6.2 | 6.5 | 6.7 | 6.8 | 7 | 7.1 | 7.1 | 7.3 | 7.6 | 8.2 | 8.3 | 8.9 | 9.6 | 10.1 | 6.5 | 6.6 | 6.8 | 7 | 7.2 | 7.4 | 7.4 | 7.5 | 7.7 | 8 | 8.6 | 8.7 | 9.4 | 10.1 | 10.5 | 6.8 | 6.9 | 7.1 | 7.3 | 7.5 | 7.7 | 7.8 | 7.8 | 8.1 | 8.4 | 9 | 9.1 | 9.8 | 10.5 | 11 | 7 | 7.1 | 7.4 | 7.6 | 7.8 | 8 | 8 | 8.1 | 8.4 | 8.7 | 9.3 | 9.4 | 10.1 | 10.9 | 11.4
Q-LAFPH1S (rel.) | 7.4 | 7.4 | 7.6 | 7.7 | 7.9 | 8 | 8.1 | 8.1 | 8.3 | 8.6 | 9.1 | 9.1 | 9.7 | 10.2 | 10.6 | 7.2 | 7.2 | 7.4 | 7.6 | 7.7 | 7.9 | 7.9 | 8 | 8.2 | 8.4 | 8.9 | 9 | 9.6 | 10.1 | 10.5 | 7.1 | 7.1 | 7.3 | 7.4 | 7.6 | 7.8 | 7.8 | 7.9 | 8.1 | 8.4 | 8.9 | 8.9 | 9.5 | 10.1 | 10.5 | 7 | 7.1 | 7.3 | 7.4 | 7.6 | 7.8 | 7.8 | 7.9 | 8.1 | 8.4 | 8.9 | 9 | 9.6 | 10.2 | 10.6 | 7.1 | 7.1 | 7.3 | 7.5 | 7.7 | 7.8 | 7.9 | 7.9 | 8.2 | 8.5 | 9 | 9.1 | 9.7 | 10.3 | 10.8 | 7.2 | 7.2 | 7.4 | 7.6 | 7.8 | 8 | 8 | 8.1 | 8.3 | 8.6 | 9.2 | 9.3 | 9.9 | 10.5 | 11 | 7.3 | 7.4 | 7.6 | 7.7 | 7.9 | 8.1 | 8.2 | 8.2 | 8.5 | 8.8 | 9.4 | 9.5 | 10.1 | 10.8 | 11.3 | 7.5 | 7.5 | 7.8 | 7.9 | 8.1 | 8.3 | 8.4 | 8.4 | 8.7 | 9 | 9.6 | 9.7 | 10.4 | 11.1 | 11.6 | 7.6 | 7.7 | 7.9 | 8.1 | 8.3 | 8.5 | 8.5 | 8.6 | 8.9 | 9.2 | 9.8 | 9.9 | 10.6 | 11.3 | 11.8
Q-LAFPH1S (abs.) | 4.2 | 4.2 | 4.4 | 4.5 | 4.7 | 4.8 | 4.9 | 4.9 | 5.1 | 5.3 | 5.8 | 5.9 | 6.4 | 6.9 | 7.2 | 4.4 | 4.5 | 4.7 | 4.8 | 4.9 | 5.1 | 5.1 | 5.2 | 5.4 | 5.6 | 6.1 | 6.2 | 6.7 | 7.2 | 7.6 | 4.7 | 4.8 | 5 | 5.1 | 5.3 | 5.4 | 5.5 | 5.5 | 5.7 | 6 | 6.5 | 6.5 | 7.1 | 7.6 | 8 | 5.1 | 5.1 | 5.3 | 5.4 | 5.6 | 5.8 | 5.8 | 5.9 | 6.1 | 6.3 | 6.9 | 6.9 | 7.5 | 8.1 | 8.5 | 5.4 | 5.4 | 5.6 | 5.8 | 5.9 | 6.1 | 6.1 | 6.2 | 6.4 | 6.7 | 7.3 | 7.3 | 7.9 | 8.5 | 8.9 | 5.7 | 5.7 | 5.9 | 6.1 | 6.3 | 6.4 | 6.5 | 6.5 | 6.8 | 7.1 | 7.6 | 7.7 | 8.3 | 9 | 9.4 | 6 | 6.1 | 6.3 | 6.4 | 6.6 | 6.8 | 6.8 | 6.9 | 7.1 | 7.4 | 8 | 8.1 | 8.8 | 9.4 | 9.9 | 6.3 | 6.4 | 6.6 | 6.8 | 6.9 | 7.1 | 7.2 | 7.2 | 7.5 | 7.8 | 8.4 | 8.5 | 9.2 | 9.9 | 10.3 | 6.5 | 6.6 | 6.8 | 7 | 7.2 | 7.4 | 7.4 | 7.5 | 7.8 | 8.1 | 8.7 | 8.8 | 9.5 | 10.2 | 10.7
Q-LASF03S (rel.) | 8.4 | 8.5 | 8.7 | 8.9 | 9.1 | 9.3 | 9.4 | 9.4 | 9.7 | 10 | 10.7 | 10.8 | 11.6 | 12.5 | 12.9 | 8.3 | 8.3 | 8.5 | 8.8 | 9 | 9.2 | 9.3 | 9.3 | 9.6 | 10 | 10.7 | 10.8 | 11.6 | 12.5 | 12.9 | 8.2 | 8.3 | 8.5 | 8.7 | 8.9 | 9.2 | 9.2 | 9.3 | 9.6 | 10 | 10.7 | 10.8 | 11.7 | 12.6 | 13.1 | 8.3 | 8.3 | 8.5 | 8.8 | 9 | 9.2 | 9.3 | 9.4 | 9.7 | 10.1 | 10.8 | 10.9 | 11.9 | 12.8 | 13.3 | 8.4 | 8.4 | 8.6 | 8.9 | 9.1 | 9.4 | 9.5 | 9.5 | 9.9 | 10.2 | 11 | 11.1 | 12.1 | 13.1 | 13.7 | 8.5 | 8.6 | 8.8 | 9.1 | 9.3 | 9.6 | 9.7 | 9.7 | 10.1 | 10.5 | 11.3 | 11.4 | 12.5 | 13.5 | 14.1 | 8.7 | 8.8 | 9 | 9.3 | 9.6 | 9.8 | 9.9 | 10 | 10.3 | 10.7 | 11.6 | 11.7 | 12.8 | 13.9 | 14.5 | 8.9 | 9 | 9.3 | 9.5 | 9.8 | 10.1 | 10.2 | 10.3 | 10.6 | 11.1 | 12 | 12.1 | 13.2 | 14.3 | 15 | 9.1 | 9.2 | 9.4 | 9.8 | 10 | 10.3 | 10.4 | 10.5 | 10.9 | 11.3 | 12.2 | 12.4 | 13.5 | 14.7 | 15.4
Q-LASF03S (abs.) | 5.2 | 5.2 | 5.4 | 5.6 | 5.8 | 6 | 6 | 6.1 | 6.4 | 6.7 | 7.3 | 7.4 | 8.2 | 9 | 9.4 | 5.5 | 5.5 | 5.7 | 5.9 | 6.1 | 6.3 | 6.4 | 6.4 | 6.7 | 7 | 7.7 | 7.8 | 8.6 | 9.4 | 9.9 | 5.8 | 5.9 | 6.1 | 6.3 | 6.5 | 6.7 | 6.8 | 6.9 | 7.1 | 7.5 | 8.2 | 8.3 | 9.2 | 10 | 10.5 | 6.2 | 6.3 | 6.5 | 6.7 | 6.9 | 7.2 | 7.2 | 7.3 | 7.6 | 8 | 8.7 | 8.8 | 9.7 | 10.6 | 11.2 | 6.6 | 6.6 | 6.9 | 7.1 | 7.3 | 7.6 | 7.7 | 7.7 | 8 | 8.4 | 9.2 | 9.3 | 10.3 | 11.2 | 11.8 | 7 | 7 | 7.3 | 7.5 | 7.8 | 8 | 8.1 | 8.2 | 8.5 | 8.9 | 9.7 | 9.8 | 10.8 | 11.8 | 12.4 | 7.4 | 7.4 | 7.7 | 7.9 | 8.2 | 8.5 | 8.5 | 8.6 | 8.9 | 9.4 | 10.2 | 10.3 | 11.4 | 12.4 | 13.1 | 7.7 | 7.8 | 8.1 | 8.3 | 8.6 | 8.9 | 9 | 9 | 9.4 | 9.8 | 10.7 | 10.8 | 11.9 | 13 | 13.7 | 8 | 8.1 | 8.4 | 8.6 | 8.9 | 9.2 | 9.3 | 9.4 | 9.7 | 10.2 | 11.1 | 11.2 | 12.4 | 13.5 | 14.2
Q-LASFH11S (rel.) | 6.6 | 6.6 | 6.8 | 7 | 7.1 | 7.3 | 7.3 | 7.4 | 7.6 | 7.8 | 8.3 | 8.3 | 8.9 | 9.4 | 9.7 | 6.4 | 6.5 | 6.7 | 6.8 | 7 | 7.1 | 7.2 | 7.2 | 7.4 | 7.6 | 8.1 | 8.2 | 8.8 | 9.3 | 9.6 | 6.3 | 6.3 | 6.5 | 6.7 | 6.9 | 7 | 7.1 | 7.1 | 7.3 | 7.6 | 8.1 | 8.2 | 8.8 | 9.3 | 9.7 | 6.2 | 6.3 | 6.5 | 6.7 | 6.8 | 7 | 7.1 | 7.1 | 7.3 | 7.6 | 8.1 | 8.2 | 8.9 | 9.5 | 9.8 | 6.3 | 6.3 | 6.6 | 6.7 | 6.9 | 7.1 | 7.1 | 7.2 | 7.4 | 7.7 | 8.3 | 8.3 | 9 | 9.7 | 10.1 | 6.4 | 6.4 | 6.7 | 6.8 | 7 | 7.2 | 7.3 | 7.3 | 7.6 | 7.9 | 8.5 | 8.5 | 9.3 | 9.9 | 10.4 | 6.5 | 6.6 | 6.8 | 7 | 7.2 | 7.4 | 7.4 | 7.5 | 7.7 | 8.1 | 8.7 | 8.8 | 9.5 | 10.3 | 10.7 | 6.6 | 6.7 | 7 | 7.2 | 7.4 | 7.6 | 7.6 | 7.7 | 8 | 8.3 | 8.9 | 9 | 9.8 | 10.6 | 11.1 | 6.8 | 6.9 | 7.1 | 7.3 | 7.5 | 7.7 | 7.8 | 7.9 | 8.1 | 8.5 | 9.2 | 9.2 | 10.1 | 10.9 | 11.4
Q-LASFH11S (abs.) | 3.4 | 3.4 | 3.6 | 3.7 | 3.9 | 4 | 4 | 4.1 | 4.3 | 4.5 | 4.9 | 5 | 5.5 | 6 | 6.2 | 3.6 | 3.7 | 3.8 | 4 | 4.1 | 4.3 | 4.3 | 4.4 | 4.5 | 4.8 | 5.2 | 5.3 | 5.8 | 6.3 | 6.6 | 3.9 | 4 | 4.2 | 4.3 | 4.5 | 4.6 | 4.7 | 4.7 | 4.9 | 5.2 | 5.6 | 5.7 | 6.3 | 6.8 | 7.2 | 4.2 | 4.3 | 4.5 | 4.6 | 4.8 | 5 | 5 | 5.1 | 5.3 | 5.5 | 6.1 | 6.1 | 6.7 | 7.3 | 7.7 | 4.5 | 4.6 | 4.8 | 5 | 5.1 | 5.3 | 5.4 | 5.4 | 5.6 | 5.9 | 6.5 | 6.5 | 7.2 | 7.8 | 8.2 | 4.8 | 4.9 | 5.1 | 5.3 | 5.5 | 5.7 | 5.7 | 5.8 | 6 | 6.3 | 6.9 | 7 | 7.7 | 8.3 | 8.8 | 5.2 | 5.2 | 5.5 | 5.6 | 5.8 | 6 | 6.1 | 6.1 | 6.4 | 6.7 | 7.3 | 7.4 | 8.1 | 8.8 | 9.3 | 5.5 | 5.5 | 5.8 | 6 | 6.2 | 6.4 | 6.4 | 6.5 | 6.8 | 7.1 | 7.7 | 7.8 | 8.6 | 9.4 | 9.8 | 5.7 | 5.8 | 6 | 6.2 | 6.4 | 6.6 | 6.7 | 6.8 | 7 | 7.4 | 8 | 8.1 | 8.9 | 9.7 | 10.2
Q-LASFH12S (rel.) | 6.4 | 6.5 | 6.7 | 6.9 | 7 | 7.2 | 7.3 | 7.3 | 7.5 | 7.8 | 8.3 | 8.4 | 9 | 9.6 | 10 | 6.2 | 6.3 | 6.5 | 6.7 | 6.9 | 7.1 | 7.1 | 7.2 | 7.4 | 7.7 | 8.2 | 8.3 | 8.9 | 9.5 | 10 | 6.1 | 6.2 | 6.4 | 6.6 | 6.8 | 7 | 7 | 7.1 | 7.3 | 7.6 | 8.1 | 8.2 | 8.9 | 9.5 | 10 | 6 | 6.1 | 6.4 | 6.6 | 6.8 | 6.9 | 7 | 7.1 | 7.3 | 7.6 | 8.2 | 8.3 | 9 | 9.7 | 10.1 | 6.1 | 6.2 | 6.4 | 6.6 | 6.8 | 7 | 7.1 | 7.1 | 7.4 | 7.7 | 8.3 | 8.4 | 9.1 | 9.9 | 10.3 | 6.2 | 6.3 | 6.5 | 6.7 | 6.9 | 7.1 | 7.2 | 7.3 | 7.5 | 7.8 | 8.5 | 8.6 | 9.3 | 10.1 | 10.6 | 6.3 | 6.4 | 6.7 | 6.9 | 7.1 | 7.3 | 7.4 | 7.4 | 7.7 | 8 | 8.7 | 8.8 | 9.6 | 10.4 | 10.9 | 6.5 | 6.5 | 6.9 | 7.1 | 7.3 | 7.5 | 7.6 | 7.6 | 7.9 | 8.3 | 9 | 9.1 | 9.9 | 10.7 | 11.3 | 6.6 | 6.7 | 6.9 | 7.2 | 7.4 | 7.7 | 7.7 | 7.8 | 8.1 | 8.4 | 9.2 | 9.3 | 10.1 | 11 | 11.6
Q-LASFH12S (abs.) | 3.1 | 3.2 | 3.4 | 3.6 | 3.8 | 3.9 | 4 | 4 | 4.2 | 4.5 | 4.9 | 5 | 5.6 | 6.2 | 6.5 | 3.4 | 3.5 | 3.7 | 3.9 | 4 | 4.2 | 4.2 | 4.3 | 4.5 | 4.7 | 5.3 | 5.3 | 5.9 | 6.5 | 6.9 | 3.7 | 3.8 | 4 | 4.2 | 4.4 | 4.5 | 4.6 | 4.6 | 4.9 | 5.1 | 5.7 | 5.7 | 6.4 | 7 | 7.4 | 4 | 4.1 | 4.3 | 4.5 | 4.7 | 4.9 | 4.9 | 5 | 5.2 | 5.5 | 6.1 | 6.2 | 6.8 | 7.5 | 8 | 4.3 | 4.4 | 4.7 | 4.9 | 5 | 5.2 | 5.3 | 5.3 | 5.6 | 5.9 | 6.5 | 6.6 | 7.3 | 8 | 8.5 | 4.6 | 4.7 | 5 | 5.2 | 5.4 | 5.6 | 5.6 | 5.7 | 6 | 6.3 | 6.9 | 7 | 7.7 | 8.5 | 9 | 5 | 5 | 5.3 | 5.5 | 5.7 | 5.9 | 6 | 6.1 | 6.3 | 6.7 | 7.3 | 7.4 | 8.2 | 9 | 9.5 | 5.3 | 5.4 | 5.6 | 5.9 | 6.1 | 6.3 | 6.4 | 6.4 | 6.7 | 7 | 7.7 | 7.8 | 8.6 | 9.5 | 10 | 5.5 | 5.6 | 5.9 | 6.1 | 6.3 | 6.6 | 6.6 | 6.7 | 7 | 7.3 | 8 | 8.1 | 9 | 9.8 | 10.4
Q-LASFH58S (rel.) | 5.5 | 5.6 | 5.8 | 6 | 6.2 | 6.4 | 6.4 | 6.5 | 6.7 | 7.1 | 7.7 | 7.8 | 8.5 | 9.2 | 9.7 | 5.3 | 5.4 | 5.6 | 5.8 | 6 | 6.2 | 6.3 | 6.3 | 6.6 | 6.9 | 7.6 | 7.7 | 8.4 | 9.2 | 9.7 | 5.2 | 5.3 | 5.5 | 5.7 | 5.9 | 6.1 | 6.2 | 6.2 | 6.5 | 6.8 | 7.5 | 7.6 | 8.4 | 9.2 | 9.7 | 5.2 | 5.2 | 5.5 | 5.7 | 5.9 | 6.1 | 6.2 | 6.2 | 6.5 | 6.9 | 7.6 | 7.7 | 8.5 | 9.4 | 9.9 | 5.2 | 5.3 | 5.5 | 5.7 | 5.9 | 6.2 | 6.2 | 6.3 | 6.6 | 7 | 7.7 | 7.8 | 8.7 | 9.6 | 10.2 | 5.3 | 5.4 | 5.6 | 5.8 | 6.1 | 6.3 | 6.4 | 6.4 | 6.7 | 7.1 | 7.9 | 8.1 | 9 | 9.9 | 10.6 | 5.4 | 5.5 | 5.8 | 6 | 6.2 | 6.5 | 6.5 | 6.6 | 6.9 | 7.3 | 8.2 | 8.3 | 9.3 | 10.3 | 11 | 5.6 | 5.7 | 6 | 6.2 | 6.4 | 6.7 | 6.7 | 6.8 | 7.2 | 7.6 | 8.5 | 8.6 | 9.6 | 10.7 | 11.4 | 5.7 | 5.8 | 6 | 6.3 | 6.6 | 6.8 | 6.9 | 7 | 7.4 | 7.8 | 8.7 | 8.8 | 9.9 | 11 | 11.7
Q-LASFH58S (abs.) | 2.2 | 2.3 | 2.5 | 2.6 | 2.8 | 3 | 3 | 3.1 | 3.3 | 3.6 | 4.2 | 4.3 | 5 | 5.7 | 6.1 | 2.4 | 2.5 | 2.7 | 2.9 | 3 | 3.2 | 3.3 | 3.3 | 3.6 | 3.9 | 4.5 | 4.6 | 5.4 | 6.1 | 6.5 | 2.7 | 2.8 | 3 | 3.2 | 3.4 | 3.6 | 3.7 | 3.7 | 4 | 4.3 | 5 | 5.1 | 5.8 | 6.6 | 7.1 | 3.1 | 3.1 | 3.4 | 3.6 | 3.7 | 4 | 4 | 4.1 | 4.4 | 4.7 | 5.4 | 5.5 | 6.3 | 7.2 | 7.7 | 3.4 | 3.5 | 3.7 | 3.9 | 4.1 | 4.3 | 4.4 | 4.5 | 4.8 | 5.1 | 5.9 | 6 | 6.8 | 7.7 | 8.3 | 3.7 | 3.8 | 4 | 4.2 | 4.5 | 4.7 | 4.8 | 4.8 | 5.1 | 5.5 | 6.3 | 6.4 | 7.3 | 8.3 | 8.9 | 4 | 4.1 | 4.4 | 4.6 | 4.8 | 5.1 | 5.1 | 5.2 | 5.5 | 5.9 | 6.8 | 6.9 | 7.8 | 8.8 | 9.5 | 4.3 | 4.4 | 4.7 | 4.9 | 5.2 | 5.4 | 5.5 | 5.6 | 5.9 | 6.3 | 7.2 | 7.3 | 8.3 | 9.4 | 10.1 | 4.6 | 4.7 | 5 | 5.2 | 5.4 | 5.7 | 5.8 | 5.8 | 6.2 | 6.6 | 7.5 | 7.6 | 8.7 | 9.8 | 10.5
Q-LASFH59S (rel.) | 6.3 | 6.4 | 6.6 | 6.8 | 6.9 | 7.1 | 7.2 | 7.3 | 7.5 | 7.8 | 8.4 | 8.5 | 9.2 | 9.9 | 10.4 | 6.1 | 6.2 | 6.4 | 6.6 | 6.8 | 7 | 7.1 | 7.1 | 7.4 | 7.7 | 8.3 | 8.4 | 9.1 | 9.9 | 10.4 | 6 | 6.1 | 6.3 | 6.5 | 6.7 | 6.9 | 7 | 7 | 7.3 | 7.6 | 8.3 | 8.3 | 9.1 | 9.9 | 10.4 | 6 | 6.1 | 6.3 | 6.5 | 6.7 | 6.9 | 7 | 7.1 | 7.3 | 7.7 | 8.3 | 8.4 | 9.2 | 10 | 10.6 | 6.1 | 6.2 | 6.4 | 6.6 | 6.8 | 7 | 7.1 | 7.2 | 7.5 | 7.8 | 8.5 | 8.6 | 9.4 | 10.3 | 10.8 | 6.2 | 6.3 | 6.5 | 6.7 | 7 | 7.2 | 7.3 | 7.3 | 7.6 | 8 | 8.7 | 8.8 | 9.6 | 10.5 | 11.1 | 6.4 | 6.4 | 6.7 | 6.9 | 7.2 | 7.4 | 7.5 | 7.5 | 7.8 | 8.2 | 8.9 | 9 | 9.9 | 10.8 | 11.4 | 6.6 | 6.6 | 6.9 | 7.1 | 7.4 | 7.6 | 7.7 | 7.8 | 8.1 | 8.5 | 9.2 | 9.3 | 10.2 | 11.2 | 11.8 | 6.7 | 6.8 | 7 | 7.3 | 7.6 | 7.8 | 7.9 | 7.9 | 8.3 | 8.7 | 9.5 | 9.6 | 10.5 | 11.5 | 12.1
Q-LASFH59S (abs.) | 3 | 3.1 | 3.3 | 3.4 | 3.6 | 3.8 | 3.8 | 3.9 | 4.1 | 4.4 | 5 | 5.1 | 5.7 | 6.4 | 6.9 | 3.3 | 3.3 | 3.5 | 3.7 | 3.9 | 4.1 | 4.1 | 4.2 | 4.4 | 4.7 | 5.3 | 5.4 | 6.1 | 6.8 | 7.3 | 3.6 | 3.7 | 3.9 | 4.1 | 4.3 | 4.5 | 4.5 | 4.6 | 4.8 | 5.1 | 5.8 | 5.8 | 6.6 | 7.3 | 7.8 | 4 | 4 | 4.2 | 4.4 | 4.6 | 4.8 | 4.9 | 5 | 5.2 | 5.5 | 6.2 | 6.3 | 7.1 | 7.9 | 8.4 | 4.3 | 4.4 | 4.6 | 4.8 | 5 | 5.2 | 5.3 | 5.4 | 5.6 | 6 | 6.6 | 6.7 | 7.5 | 8.4 | 8.9 | 4.7 | 4.7 | 5 | 5.2 | 5.4 | 5.6 | 5.7 | 5.7 | 6 | 6.4 | 7.1 | 7.2 | 8 | 8.9 | 9.4 | 5 | 5.1 | 5.3 | 5.6 | 5.8 | 6 | 6.1 | 6.1 | 6.4 | 6.8 | 7.5 | 7.6 | 8.5 | 9.4 | 10 | 5.4 | 5.4 | 5.7 | 5.9 | 6.2 | 6.4 | 6.5 | 6.5 | 6.8 | 7.2 | 8 | 8.1 | 9 | 9.9 | 10.5 | 5.6 | 5.7 | 6 | 6.2 | 6.4 | 6.7 | 6.8 | 6.8 | 7.1 | 7.5 | 8.3 | 8.4 | 9.3 | 10.3 | 10.9
Q-LASFPH2S (rel.) | 7.2 | 7.2 | 7.4 | 7.6 | 7.7 | 7.9 | 7.9 | 8 | 8.2 | 8.4 | 8.9 | 9 | 9.6 | 10.1 | 10.5 | 7 | 7.1 | 7.3 | 7.4 | 7.6 | 7.8 | 7.8 | 7.8 | 8.1 | 8.3 | 8.8 | 8.9 | 9.5 | 10.1 | 10.5 | 7 | 7 | 7.2 | 7.4 | 7.5 | 7.7 | 7.8 | 7.8 | 8 | 8.3 | 8.8 | 8.9 | 9.5 | 10.2 | 10.6 | 7 | 7 | 7.3 | 7.4 | 7.6 | 7.8 | 7.8 | 7.9 | 8.1 | 8.4 | 9 | 9 | 9.7 | 10.3 | 10.8 | 7.1 | 7.1 | 7.4 | 7.5 | 7.7 | 7.9 | 7.9 | 8 | 8.2 | 8.5 | 9.1 | 9.2 | 9.9 | 10.6 | 11 | 7.2 | 7.3 | 7.5 | 7.7 | 7.9 | 8.1 | 8.1 | 8.2 | 8.4 | 8.7 | 9.4 | 9.4 | 10.2 | 10.9 | 11.3 | 7.4 | 7.5 | 7.7 | 7.9 | 8.1 | 8.3 | 8.4 | 8.4 | 8.7 | 9 | 9.6 | 9.7 | 10.5 | 11.2 | 11.7 | 7.6 | 7.7 | 8 | 8.1 | 8.3 | 8.5 | 8.6 | 8.7 | 8.9 | 9.3 | 9.9 | 10 | 10.8 | 11.6 | 12.1 | 7.8 | 7.9 | 8.1 | 8.3 | 8.5 | 8.8 | 8.8 | 8.9 | 9.2 | 9.5 | 10.2 | 10.3 | 11.1 | 11.9 | 12.4
Q-LASFPH2S (abs.) | 4 | 4 | 4.2 | 4.3 | 4.5 | 4.6 | 4.7 | 4.7 | 4.9 | 5.1 | 5.6 | 5.7 | 6.2 | 6.8 | 7.1 | 4.3 | 4.3 | 4.5 | 4.6 | 4.8 | 4.9 | 5 | 5 | 5.2 | 5.5 | 6 | 6 | 6.6 | 7.2 | 7.5 | 4.6 | 4.7 | 4.9 | 5 | 5.2 | 5.3 | 5.4 | 5.4 | 5.6 | 5.9 | 6.4 | 6.5 | 7.1 | 7.7 | 8.1 | 5 | 5 | 5.2 | 5.4 | 5.6 | 5.7 | 5.8 | 5.8 | 6.1 | 6.3 | 6.9 | 6.9 | 7.6 | 8.2 | 8.6 | 5.4 | 5.4 | 5.6 | 5.8 | 6 | 6.1 | 6.2 | 6.2 | 6.5 | 6.8 | 7.3 | 7.4 | 8.1 | 8.7 | 9.2 | 5.7 | 5.8 | 6 | 6.2 | 6.4 | 6.5 | 6.6 | 6.6 | 6.9 | 7.2 | 7.8 | 7.9 | 8.6 | 9.3 | 9.7 | 6.1 | 6.2 | 6.4 | 6.6 | 6.8 | 6.9 | 7 | 7.1 | 7.3 | 7.6 | 8.3 | 8.3 | 9.1 | 9.8 | 10.3 | 6.5 | 6.5 | 6.8 | 7 | 7.1 | 7.4 | 7.4 | 7.5 | 7.7 | 8.1 | 8.7 | 8.8 | 9.6 | 10.3 | 10.8 | 6.7 | 6.8 | 7.1 | 7.2 | 7.4 | 7.7 | 7.7 | 7.8 | 8.1 | 8.4 | 9.1 | 9.2 | 10 | 10.7 | 11.3
Q-LASFPH3S (rel.) | 6.5 | 6.6 | 6.8 | 7 | 7.1 | 7.3 | 7.4 | 7.4 | 7.6 | 7.9 | 8.5 | 8.5 | 9.2 | - | - | 6.3 | 6.4 | 6.6 | 6.8 | 7 | 7.2 | 7.2 | 7.3 | 7.5 | 7.8 | 8.3 | 8.4 | 9.1 | - | - | 6.2 | 6.3 | 6.5 | 6.7 | 6.9 | 7.1 | 7.1 | 7.2 | 7.4 | 7.7 | 8.3 | 8.4 | 9.1 | - | - | 6.2 | 6.3 | 6.5 | 6.7 | 6.9 | 7.1 | 7.1 | 7.2 | 7.4 | 7.7 | 8.3 | 8.4 | 9.1 | - | - | 6.3 | 6.4 | 6.6 | 6.8 | 7 | 7.2 | 7.2 | 7.3 | 7.5 | 7.8 | 8.4 | 8.5 | 9.3 | - | - | 6.4 | 6.5 | 6.7 | 6.9 | 7.1 | 7.3 | 7.4 | 7.4 | 7.7 | 8 | 8.6 | 8.7 | 9.5 | - | - | 6.6 | 6.7 | 6.9 | 7.1 | 7.3 | 7.5 | 7.6 | 7.6 | 7.9 | 8.2 | 8.8 | 8.9 | 9.7 | - | - | 6.8 | 6.9 | 7.1 | 7.3 | 7.5 | 7.7 | 7.8 | 7.8 | 8.1 | 8.4 | 9.1 | 9.2 | 10 | - | - | 6.9 | 7 | 7.2 | 7.5 | 7.7 | 7.9 | 8 | 8 | 8.3 | 8.6 | 9.3 | 9.4 | 10.2 | - | -
Q-LASFPH3S (abs.) | 3.2 | 3.3 | 3.5 | 3.7 | 3.8 | 4 | 4.1 | 4.1 | 4.3 | 4.6 | 5.1 | 5.2 | 5.8 | - | - | 3.5 | 3.6 | 3.8 | 4 | 4.1 | 4.3 | 4.3 | 4.4 | 4.6 | 4.9 | 5.4 | 5.5 | 6.1 | - | - | 3.9 | 3.9 | 4.1 | 4.3 | 4.5 | 4.7 | 4.7 | 4.7 | 5 | 5.2 | 5.8 | 5.9 | 6.6 | - | - | 4.2 | 4.3 | 4.5 | 4.7 | 4.8 | 5 | 5.1 | 5.1 | 5.4 | 5.6 | 6.2 | 6.3 | 7 | - | - | 4.5 | 4.6 | 4.9 | 5 | 5.2 | 5.4 | 5.4 | 5.5 | 5.7 | 6 | 6.6 | 6.7 | 7.4 | - | - | 4.9 | 5 | 5.2 | 5.4 | 5.6 | 5.8 | 5.8 | 5.9 | 6.1 | 6.4 | 7 | 7.1 | 7.8 | - | - | 5.2 | 5.3 | 5.6 | 5.8 | 5.9 | 6.1 | 6.2 | 6.2 | 6.5 | 6.8 | 7.4 | 7.5 | 8.3 | - | - | 5.6 | 5.7 | 5.9 | 6.1 | 6.3 | 6.5 | 6.6 | 6.6 | 6.9 | 7.2 | 7.8 | 7.9 | 8.7 | - | - | 5.8 | 5.9 | 6.2 | 6.4 | 6.6 | 6.8 | 6.8 | 6.9 | 7.2 | 7.5 | 8.1 | 8.2 | 9 | - | -